## 材质
规范 |  |  |  | [抗拉压弯ƒ, 抗剪ƒv, 端面承压ƒcc, 屈服强度ƒy, 抗拉强度ƒu](Mpa) |  |  |  |  | E(N/mm2) | G(N/mm2) | α(1/[C]) | ρ(Kg/m3) |  | 规范 |  |  |  | fck(MPa) | ftk(MPa) | fc(MPa) | ft(MPa) | Ec(N/mm2) | Gc(N/mm2) | α(1/[C]) |  | 规范 |  |  | fy(MPa) | f'y(MPa) | fyk(MPa) | fstk(MPa) | E(N/mm2) | delta_gt(%)
钢结构规范名 | 钢结构规范编号 | Midas对应钢结构规范编号 | 钢材牌号 | 钢材厚度小于等于16mm | 钢材厚度大于16mm小于等于40mm | 钢材厚度大于40mm小于等于63mm | 钢材厚度大于63mm小于等于80mm | 钢材厚度大于80mm小于等于100mm | 钢材弹性模量 | 钢材剪切变形模量 | 钢材线膨胀系数 | 钢材质量密度 | 钢材泊松比 | 混凝土规范名 | 混凝土规范编号 | Midas对应混凝土规范编号 | 混凝土强度等级 | 混凝土轴心抗压强度标准值 | 混凝土轴心抗拉强度标准值 | 混凝土轴心抗压强度设计值 | 混凝土轴心抗拉强度设计值 | 混凝土弹性模量 | 混凝土剪切变形模量 | 混凝土线膨胀系数 | 混凝土泊松比 | 钢筋规范名 | 钢筋规范标号 | 钢筋牌号 | 钢筋抗拉强度设计值 | 钢筋抗压强度设计值 | 钢筋屈服强度标准值 | 钢筋极限强度标准值 | 钢筋弹性模量 | 钢筋总伸长率限值
钢结构设计标准 | GB 50017-2017 | GB50017-17(S) | Q235 | 215,125,320,235,370 | 205,120,320,225,370 | 200,115,320,215,370 | 200,115,320,215,370 | 200,115,320,215,370 | 206000 | 79000 | 0.00012 | 7850 | 0.3 | 混凝土结构设计标准 | GB/T 50010-2010 | TB10092-17(RC) | C15 | 10.0 | 1.27 | 7.2 | 0.91 | 22000 | 8800 | 0.00001 | 0.2 | 混凝土结构设计标准 | GB/T 50010-2010 | HPB300 | 270 | 270 | 300 | 420 | 210000 | 10
钢结构设计标准 | GB 50017-2017 | GB50017-17(S) | Q355 | 305,175,400,345,470 | 295,170,400,335,470 | 290,165,400,325,470 | 280,160,400,315,470 | 270,155,400,305,470 | 206000 | 79000 | 0.00012 | 7850 | 0.3 | 混凝土结构设计标准 | GB/T 50010-2010 | TB10092-17(RC) | C20 | 13.4 | 1.54 | 9.6 | 1.10 | 25500 | 10200 | 0.00001 | 0.2 | 混凝土结构设计标准 | GB/T 50010-2010 | HRB335 | 300 | 300 | 335 | 455 | 200000 | 7.5
钢结构设计标准 | GB 50017-2017 | GB50017-17(S) | Q390 | 345,200,415,390,490 | 330,190,415,370,490 | 310,180,415,350,490 | 295,170,415,330,490 | 295,170,415,330,490 | 206000 | 79000 | 0.00012 | 7850 | 0.3 | 混凝土结构设计标准 | GB/T 50010-2010 | TB10092-17(RC) | C25 | 16.7 | 1.78 | 11.9 | 1.27 | 28000 | 11200 | 0.00001 | 0.2 | 混凝土结构设计标准 | GB/T 50010-2010 | HRB400 | 360 | 360 | 400 | 540 | 200000 | 7.5
钢结构设计标准 | GB 50017-2017 | GB50017-17(S) | Q420 | 375,215,440,420,520 | 355,205,440,400,520 | 320,185,440,380,520 | 305,175,440,360,520 | 305,175,440,360,520 | 206000 | 79000 | 0.00012 | 7850 | 0.3 | 混凝土结构设计标准 | GB/T 50010-2010 | TB10092-17(RC) | C30 | 20.1 | 2.01 | 14.3 | 1.43 | 30000 | 12000 | 0.00001 | 0.2 | 混凝土结构设计标准 | GB/T 50010-2010 | HRBF400 | 360 | 360 | 400 | 540 | 200000 | 7.5
钢结构设计标准 | GB 50017-2017 | GB50017-17(S) | Q460 | 410,235,470,460,550 | 390,225,470,440,550 | 355,205,470,420,550 | 340,195,470,400,550 | 340,195,470,400,550 | 206000 | 79000 | 0.00012 | 7850 | 0.3 | 混凝土结构设计标准 | GB/T 50010-2010 | TB10092-17(RC) | C35 | 23.4 | 2.20 | 16.7 | 1.57 | 31500 | 12600 | 0.00001 | 0.2 | 混凝土结构设计标准 | GB/T 50010-2010 | RRB400 | 360 | 360 | 400 | 540 | 200000 | 5
[14 empty] | 混凝土结构设计标准 | GB/T 50010-2010 | TB10092-17(RC) | C40 | 26.8 | 2.39 | 19.1 | 1.71 | 32500 | 13000 | 0.00001 | 0.2 | 混凝土结构设计标准 | GB/T 50010-2010 | HRB500 | 435 | 435 | 500 | 630 | 200000 | 7.5
[14 empty] | 混凝土结构设计标准 | GB/T 50010-2010 | TB10092-17(RC) | C45 | 29.6 | 2.51 | 21.1 | 1.80 | 33500 | 13400 | 0.00001 | 0.2 | 混凝土结构设计标准 | GB/T 50010-2010 | HRBF500 | 435 | 435 | 500 | 630 | 200000 | 7.5
[14 empty] | 混凝土结构设计标准 | GB/T 50010-2010 | TB10092-17(RC) | C50 | 32.4 | 2.64 | 23.1 | 1.89 | 34500 | 13800 | 0.00001 | 0.2
[14 empty] | 混凝土结构设计标准 | GB/T 50010-2010 | TB10092-17(RC) | C55 | 35.5 | 2.74 | 25.3 | 1.96 | 35500 | 14200 | 0.00001 | 0.2
[14 empty] | 混凝土结构设计标准 | GB/T 50010-2010 | TB10092-17(RC) | C60 | 38.5 | 2.85 | 27.5 | 2.04 | 36000 | 14400 | 0.00001 | 0.2
[14 empty] | 混凝土结构设计标准 | GB/T 50010-2010 | TB10092-17(RC) | C65 | 41.5 | 2.93 | 29.7 | 2.09 | 36500 | 14600 | 0.00001 | 0.2
[14 empty] | 混凝土结构设计标准 | GB/T 50010-2010 | TB10092-17(RC) | C70 | 44.5 | 2.99 | 31.8 | 2.14 | 37000 | 14800 | 0.00001 | 0.2
[14 empty] | 混凝土结构设计标准 | GB/T 50010-2010 | TB10092-17(RC) | C75 | 47.4 | 3.05 | 33.8 | 2.18 | 37500 | 15000 | 0.00001 | 0.2
[14 empty] | 混凝土结构设计标准 | GB/T 50010-2010 | TB10092-17(RC) | C80 | 50.2 | 3.11 | 35.9 | 2.22 | 38000 | 15200 | 0.00001 | 0.2

## I
型号 | A | Ix | Iy | Wx | Wy | ix | iy | 每延米重 | H | B | tw | tf1 | r1 | r2
I10 | 1433.3 | 2450926.1 | 327787.2 | 49018.5 | 9640.8 | 41.4 | 15.1 | 11.251 | 100 | 68 | 4.5 | 7.6 | 6.5 | 3.3
I12 | 1780.4 | 4359254.3 | 469335.4 | 72654.2 | 12684.7 | 49.5 | 16.2 | 13.976 | 120 | 74 | 5 | 8.4 | 7 | 3.5
I12.6 | 1810.4 | 4879065.4 | 469397.7 | 77445.5 | 12686.4 | 51.9 | 16.1 | 14.212 | 126 | 74 | 5 | 8.4 | 7 | 3.5
I14 | 2150.1 | 7115677.6 | 643189.5 | 101652.5 | 16079.7 | 57.5 | 17.3 | 16.878 | 140 | 80 | 5.5 | 9.1 | 7.5 | 3.8
I16 | 2611.3 | 11269073 | 930478.4 | 140863.4 | 21147.2 | 65.7 | 18.9 | 20.499 | 160 | 88 | 6 | 9.9 | 8 | 4
I18 | 3073.5 | 16688968 | 1229299.7 | 185433 | 26155.3 | 73.7 | 20 | 24.127 | 180 | 94 | 6.5 | 10.7 | 8.5 | 4.3
I20a | 3555.5 | 23686558 | 1579330.6 | 236865.6 | 31586.6 | 81.6 | 21.1 | 27.911 | 200 | 100 | 7 | 11.4 | 9 | 4.5
I20b | 3955.5 | 25019891 | 1689523.6 | 250198.9 | 33127.9 | 79.5 | 20.7 | 31.051 | 200 | 102 | 9 | 11.4 | 9 | 4.5
I22a | 4210.3 | 34059321 | 2258776.1 | 309630.2 | 41068.7 | 89.9 | 23.2 | 33.051 | 220 | 110 | 7.5 | 12.3 | 9.5 | 4.8
I22b | 4650.3 | 35833987 | 2401633.6 | 325763.5 | 42886.3 | 87.8 | 22.7 | 36.505 | 220 | 112 | 9.5 | 12.3 | 9.5 | 4.8
I25a | 4851.9 | 50181160 | 2804979.7 | 401449.3 | 48361.7 | 101.7 | 24 | 38.087 | 250 | 116 | 8 | 13 | 10 | 5
I25b | 5351.9 | 52785327 | 2973664 | 422282.6 | 50401.1 | 99.3 | 23.6 | 42.012 | 250 | 118 | 10 | 13 | 10 | 5
I28a | 5537.8 | 71160166 | 3441164.1 | 508286.9 | 56412.5 | 113.4 | 24.9 | 43.472 | 280 | 122 | 8.5 | 13.7 | 10.5 | 5.3
I28b | 6097.8 | 74818833 | 3638479.9 | 534420.2 | 58685.2 | 110.8 | 24.4 | 47.868 | 280 | 124 | 10.5 | 13.7 | 10.5 | 5.3
I32a | 6712.3 | 110811810 | 4591074.4 | 692573.8 | 70631.9 | 128.5 | 26.2 | 52.692 | 320 | 130 | 9.5 | 15 | 11.5 | 5.8
I32b | 7352.3 | 116273140 | 4838885.5 | 726707.1 | 73316.4 | 125.8 | 25.7 | 57.716 | 320 | 132 | 11.5 | 15 | 11.5 | 5.8
I32c | 7992.3 | 121734480 | 5101401.3 | 760840.5 | 76140.3 | 123.4 | 25.3 | 62.74 | 320 | 134 | 13.5 | 15 | 11.5 | 5.8
I36a | 7644.6 | 157978240 | 5550307.6 | 877656.9 | 81622.2 | 143.8 | 26.9 | 60.01 | 360 | 136 | 10 | 15.8 | 12 | 6
I36b | 8364.6 | 165754240 | 5837538.3 | 920856.9 | 84602 | 140.8 | 26.4 | 65.662 | 360 | 138 | 12 | 15.8 | 12 | 6
I36c | 9084.6 | 173530240 | 6141498.2 | 964056.9 | 87735.7 | 138.2 | 26 | 71.314 | 360 | 140 | 14 | 15.8 | 12 | 6
I40a | 8607.2 | 217155400 | 6599761.7 | 1085777 | 92954.4 | 158.8 | 27.7 | 67.567 | 400 | 142 | 10.5 | 16.5 | 12.5 | 6.3
I40b | 9407.2 | 227822070 | 6928180.2 | 1139110.4 | 96224.7 | 155.6 | 27.1 | 73.847 | 400 | 144 | 12.5 | 16.5 | 12.5 | 6.3
I40c | 10207.2 | 238488740 | 7275413.2 | 1192443.7 | 99663.2 | 152.9 | 26.7 | 80.127 | 400 | 146 | 14.5 | 16.5 | 12.5 | 6.3
I45a | 10239.9 | 322423430 | 8551423.6 | 1432993 | 114019 | 177.4 | 28.9 | 80.383 | 450 | 150 | 11.5 | 18 | 13.5 | 6.8
I45b | 11139.9 | 337610930 | 8955278.4 | 1500493 | 117832.6 | 174.1 | 28.4 | 87.448 | 450 | 152 | 13.5 | 18 | 13.5 | 6.8
I45c | 12039.9 | 352798430 | 9381413.1 | 1567993 | 121836.5 | 171.2 | 27.9 | 94.513 | 450 | 154 | 15.5 | 18 | 13.5 | 6.8
I50a | 11924.1 | 464683890 | 11213626 | 1858735.6 | 141944.6 | 197.4 | 30.7 | 93.604 | 500 | 158 | 12 | 20 | 14 | 7
I50b | 12924.1 | 485517220 | 11712545 | 1942068.9 | 146406.8 | 193.8 | 30.1 | 101.454 | 500 | 160 | 14 | 20 | 14 | 7
I50c | 13924.1 | 506350560 | 12237312 | 2025402.2 | 151077.9 | 190.7 | 29.6 | 109.304 | 500 | 162 | 16 | 20 | 14 | 7
I56a | 13538 | 655784240 | 13657938 | 2342086.6 | 164553.5 | 220.1 | 31.8 | 106.273 | 560 | 166 | 12.5 | 21 | 14.5 | 7.3
I56b | 14658 | 685053580 | 14237916 | 2446619.9 | 169499 | 216.2 | 31.2 | 115.065 | 560 | 168 | 14.5 | 21 | 14.5 | 7.3
I56c | 15778 | 714322910 | 14847210 | 2551153.3 | 174673.1 | 212.8 | 30.7 | 123.857 | 560 | 170 | 16.5 | 21 | 14.5 | 7.3
I63a | 15458.5 | 939965150 | 17020535 | 2984016.3 | 193415.2 | 246.6 | 33.2 | 121.349 | 630 | 176 | 13 | 22 | 15 | 7.5
I63b | 16718.5 | 981639650 | 17703941 | 3116316.3 | 198920.7 | 242.3 | 32.5 | 131.24 | 630 | 178 | 15 | 22 | 15 | 7.5
I63c | 17978.5 | 1023314100 | 18420783 | 3248616.2 | 204675.4 | 238.6 | 32 | 141.131 | 630 | 180 | 17 | 22 | 15 | 7.5

## 2I
型号 | A | Ix | Iy | Wx | Wy | ix | iy | 每延米重 | H | B | tw | tf1 | C | tf2
2I10 | 2866.6 | 4901852.2 | 3969364 | 98037 | 58373 | 41.4 | 37.2 | 22.503 | 100 | 136 | 4.5 | 7.6 | 68 | 7.6
2I12 | 3560.8 | 8718508.6 | 5813406 | 145308.5 | 78559.5 | 49.5 | 40.4 | 27.952 | 120 | 148 | 5 | 8.4 | 74 | 8.4
2I12.6 | 3620.8 | 9758130.8 | 5895670.6 | 154891 | 79671.2 | 51.9 | 40.4 | 28.423 | 126 | 148 | 5 | 8.4 | 74 | 8.4
2I14 | 4300.2 | 14231355.2 | 8166699 | 203305.1 | 102083.7 | 57.5 | 43.6 | 33.757 | 140 | 160 | 5.5 | 9.1 | 80 | 9.1
2I16 | 5222.6 | 22538146 | 11971910.4 | 281726.8 | 136044.4 | 65.7 | 47.9 | 40.997 | 160 | 176 | 6 | 9.9 | 88 | 9.9
2I18 | 6147 | 33377936 | 16037322.4 | 370866 | 170609.8 | 73.7 | 51.1 | 48.254 | 180 | 188 | 6.5 | 10.7 | 94 | 10.7
2I20a | 7111 | 47373116 | 20936161.2 | 473731.2 | 209361.6 | 81.6 | 54.3 | 55.821 | 200 | 200 | 7 | 11.4 | 100 | 11.4
2I20b | 7911 | 50039782 | 23955558.2 | 500397.8 | 234858.4 | 79.5 | 55 | 62.101 | 200 | 204 | 9 | 11.4 | 102 | 11.4
2I22a | 8420.6 | 68118642 | 29989867.2 | 619260.4 | 272635.2 | 89.9 | 59.7 | 66.102 | 220 | 220 | 7.5 | 12.3 | 110 | 12.3
2I22b | 9300.6 | 71667974 | 33969948.8 | 651527 | 303303.1 | 87.8 | 60.4 | 73.01 | 220 | 224 | 9.5 | 12.3 | 112 | 12.3
2I25a | 9703.8 | 100362320 | 38253542.6 | 802898.6 | 329771.9 | 101.7 | 62.8 | 76.175 | 250 | 232 | 8 | 13 | 116 | 13
2I25b | 10703.8 | 105570654 | 43207255.8 | 844565.2 | 366163.2 | 99.3 | 63.5 | 84.025 | 250 | 236 | 10 | 13 | 118 | 13
2I28a | 11075.6 | 142320332 | 48094635.8 | 1016573.8 | 394218.3 | 113.4 | 65.9 | 86.943 | 280 | 244 | 8.5 | 13.7 | 122 | 13.7
2I28b | 12195.6 | 149637666 | 54156846.2 | 1068840.5 | 436748.8 | 110.8 | 66.6 | 95.735 | 280 | 248 | 10.5 | 13.7 | 124 | 13.7
2I32a | 13424.6 | 221623620 | 65901083.8 | 1385147.6 | 506931.4 | 128.5 | 70.1 | 105.383 | 320 | 260 | 9.5 | 15 | 130 | 15
2I32b | 14704.6 | 232546280 | 73731008.6 | 1453414.3 | 558568.2 | 125.8 | 70.8 | 115.431 | 320 | 264 | 11.5 | 15 | 132 | 15
2I32c | 15984.6 | 243468960 | 81957672 | 1521681 | 611624.4 | 123.4 | 71.6 | 125.479 | 320 | 268 | 13.5 | 15 | 134 | 15
2I36a | 15289.2 | 315956480 | 81797876 | 1755313.8 | 601455 | 143.8 | 73.1 | 120.02 | 360 | 272 | 10 | 15.8 | 136 | 15.8
2I36b | 16729.2 | 331508480 | 91322797.8 | 1841713.8 | 661759.4 | 140.8 | 73.9 | 131.324 | 360 | 276 | 12 | 15.8 | 138 | 15.8
2I36c | 18169.2 | 347060480 | 101312076.4 | 1928113.8 | 723657.7 | 138.2 | 74.7 | 142.628 | 360 | 280 | 14 | 15.8 | 140 | 15.8
2I40a | 17214.4 | 434310800 | 99977313.8 | 2171554 | 704065.6 | 158.8 | 76.2 | 135.133 | 400 | 284 | 10.5 | 16.5 | 142 | 16.5
2I40b | 18814.4 | 455644140 | 111390210 | 2278220.7 | 773543.1 | 155.6 | 76.9 | 147.693 | 400 | 288 | 12.5 | 16.5 | 144 | 16.5
2I40c | 20414.4 | 476977480 | 123339164 | 2384887.4 | 844788.8 | 152.9 | 77.7 | 160.253 | 400 | 292 | 14.5 | 16.5 | 146 | 16.5
2I45a | 20479.8 | 644846860 | 132301722.2 | 2865986 | 882011.5 | 177.4 | 80.4 | 160.766 | 450 | 300 | 11.5 | 18 | 150 | 18
2I45b | 22279.8 | 675221860 | 146598681.6 | 3000986 | 964465 | 174.1 | 81.1 | 174.896 | 450 | 304 | 13.5 | 18 | 152 | 18
2I45c | 24079.8 | 705596860 | 161531960.4 | 3135986 | 1048908.8 | 171.2 | 81.9 | 189.026 | 450 | 308 | 15.5 | 18 | 154 | 18
2I50a | 23848.2 | 929367780 | 171263868.2 | 3717471.1 | 1083948.5 | 197.4 | 84.7 | 187.208 | 500 | 316 | 12 | 20 | 158 | 20
2I50b | 25848.2 | 971034440 | 188853570 | 3884137.8 | 1180334.8 | 193.8 | 85.5 | 202.908 | 500 | 320 | 14 | 20 | 160 | 20
2I50c | 27848.2 | 1012701120 | 207186664.2 | 4050804.5 | 1278930 | 190.7 | 86.3 | 218.608 | 500 | 324 | 16 | 20 | 162 | 20
2I56a | 27076 | 1311568480 | 213842440 | 4684173.1 | 1288207.5 | 220.1 | 88.9 | 212.547 | 560 | 332 | 12.5 | 21 | 166 | 21
2I56b | 29316 | 1370107160 | 235329528 | 4893239.9 | 1400771 | 216.2 | 89.6 | 230.131 | 560 | 336 | 14.5 | 21 | 168 | 21
2I56c | 31556 | 1428645820 | 257686520 | 5102306.5 | 1515803.1 | 212.8 | 90.4 | 247.715 | 560 | 340 | 16.5 | 21 | 170 | 21
2I63a | 30917 | 1879930300 | 273462318 | 5968032.7 | 1553763.2 | 246.6 | 94 | 242.698 | 630 | 352 | 13 | 22 | 176 | 22
2I63b | 33437 | 1963279300 | 300262359 | 6232632.7 | 1686867.2 | 242.3 | 94.8 | 262.48 | 630 | 356 | 15 | 22 | 178 | 22
2I63c | 35957 | 2046628200 | 328093266 | 6497232.4 | 1822740.4 | 238.6 | 95.5 | 282.262 | 630 | 360 | 17 | 22 | 180 | 22

## HM
型号 | A | Ix | Iy | Wx | Wy | ix | iy | 每延米重 | H | B | tw | tf1 | r1
HM148X100 | 2640.6 | 10046379 | 1503968.9 | 135761.9 | 30079.4 | 61.7 | 23.9 | 20.729 | 148 | 100 | 6 | 9 | 8
HM194X150 | 3816.6 | 26295089 | 5067296.9 | 271083.4 | 67564 | 83 | 36.4 | 29.96 | 194 | 150 | 6 | 9 | 8
HM244X175 | 5563.9 | 60537570 | 9840020.9 | 496209.6 | 112457.4 | 104.3 | 42.1 | 43.677 | 244 | 175 | 7 | 11 | 13
HM294X200 | 7119.9 | 111392170 | 16020769 | 757769.9 | 160207.7 | 125.1 | 47.4 | 55.891 | 294 | 200 | 8 | 12 | 13
HM298X201 | 8217.9 | 131120940 | 18974896 | 880006.3 | 188804.9 | 126.3 | 48.1 | 64.511 | 298 | 201 | 9 | 14 | 13
HM340X250 | 9967.9 | 212616150 | 36487712 | 1250683.2 | 291901.7 | 146 | 60.5 | 78.248 | 340 | 250 | 9 | 14 | 13
HM390X300 | 13339.9 | 379092600 | 72041513 | 1944064.6 | 480276.8 | 168.6 | 73.5 | 104.718 | 390 | 300 | 10 | 16 | 13
HM440X300 | 15403.9 | 547891230 | 81057824 | 2490414.7 | 540385.5 | 188.6 | 72.5 | 120.921 | 440 | 300 | 11 | 18 | 13
HM482X300 | 14131.9 | 583466510 | 67563148 | 2421022.9 | 450421 | 203.2 | 69.1 | 110.935 | 482 | 300 | 11 | 15 | 13
HM488X300 | 15931.9 | 689319110 | 81063148 | 2825078.3 | 540421 | 208 | 71.3 | 125.065 | 488 | 300 | 11 | 18 | 13
HM544X300 | 14813.9 | 764602850 | 67570025 | 2811039.9 | 450466.8 | 227.2 | 67.5 | 116.289 | 544 | 300 | 11 | 15 | 13
HM550X300 | 16613.9 | 899248250 | 81070025 | 3269993.6 | 540466.8 | 232.7 | 69.9 | 130.419 | 550 | 300 | 11 | 18 | 13
HM582X300 | 16935.9 | 990574360 | 76593341 | 3404035.6 | 510622.3 | 241.8 | 67.2 | 132.947 | 582 | 300 | 12 | 17 | 13
HM588X300 | 18735.9 | 1144577000 | 90093341 | 3893119 | 600622.3 | 247.2 | 69.3 | 147.077 | 588 | 300 | 12 | 20 | 13
HM594X302 | 21723.9 | 1336685500 | 105726640 | 4500624.6 | 700176.4 | 248.1 | 69.8 | 170.533 | 594 | 302 | 14 | 23 | 13

## 2HM
型号 | A | Ix | Iy | Wx | Wy | ix | iy | 每延米重 | H | B | tw | tf1 | C | tf2
2HM148X100 | 5281.2 | 20092758 | 16210937.8 | 271523.8 | 162109.4 | 61.7 | 55.4 | 41.457 | 148 | 200 | 6 | 9 | 100 | 9
2HM194X150 | 7633.2 | 52590178 | 53071343.8 | 542166.8 | 353809 | 83 | 83.4 | 59.921 | 194 | 300 | 6 | 9 | 150 | 9
2HM244X175 | 11127.8 | 121075140 | 104877260.5 | 992419.2 | 599298.6 | 104.3 | 97.1 | 87.353 | 244 | 350 | 7 | 11 | 175 | 11
2HM294X200 | 14239.8 | 222784340 | 174439538 | 1515539.7 | 872197.7 | 125.1 | 110.7 | 111.782 | 294 | 400 | 8 | 12 | 200 | 12
2HM298X201 | 16435.8 | 262241880 | 203955480.9 | 1760012.6 | 1014703.9 | 126.3 | 111.4 | 129.021 | 298 | 402 | 9 | 14 | 201 | 14
2HM340X250 | 19935.8 | 425232300 | 384472299 | 2501366.5 | 1537889.2 | 146 | 138.9 | 156.496 | 340 | 500 | 9 | 14 | 250 | 14
2HM390X300 | 26679.8 | 758185200 | 744378526 | 3888129.2 | 2481261.8 | 168.6 | 167 | 209.436 | 390 | 600 | 10 | 16 | 300 | 16
2HM440X300 | 30807.8 | 1095782460 | 855291148 | 4980829.4 | 2850970.5 | 188.6 | 166.6 | 241.841 | 440 | 600 | 11 | 18 | 300 | 18
2HM482X300 | 28263.8 | 1166933020 | 771061796 | 4842045.7 | 2570206 | 203.2 | 165.2 | 221.871 | 482 | 600 | 11 | 15 | 300 | 15
2HM488X300 | 31863.8 | 1378638220 | 879061796 | 5650156.6 | 2930206 | 208 | 166.1 | 250.131 | 488 | 600 | 11 | 18 | 300 | 18
2HM544X300 | 29627.8 | 1529205700 | 801765550 | 5622079.8 | 2672551.8 | 227.2 | 164.5 | 232.578 | 544 | 600 | 11 | 15 | 300 | 15
2HM550X300 | 33227.8 | 1798496500 | 909765550 | 6539987.3 | 3032551.8 | 232.7 | 165.5 | 260.838 | 550 | 600 | 11 | 18 | 300 | 18
2HM582X300 | 33871.8 | 1981148720 | 915302182 | 6808071.2 | 3051007.3 | 241.8 | 164.4 | 265.894 | 582 | 600 | 12 | 17 | 300 | 17
2HM588X300 | 37471.8 | 2289154000 | 1023302182 | 7786238.1 | 3411007.3 | 247.2 | 165.3 | 294.154 | 588 | 600 | 12 | 20 | 300 | 20
2HM594X302 | 43447.8 | 2673371000 | 1202106567.8 | 9001249.2 | 3980485.3 | 248.1 | 166.3 | 341.065 | 594 | 604 | 14 | 23 | 302 | 23

## HN
型号 | A | Ix | Iy | Wx | Wy | ix | iy | 每延米重 | H | B | tw | tf1 | r1
HN100X50 | 1190.6 | 1883909.3 | 148076.1 | 37678.2 | 5923 | 39.8 | 11.2 | 9.346 | 100 | 50 | 5 | 7 | 8
HN125X60 | 1674.6 | 4105702.2 | 291590.9 | 65691.2 | 9719.7 | 49.5 | 13.2 | 13.146 | 125 | 60 | 6 | 8 | 8
HN150X75 | 1790.6 | 6685009 | 494951.1 | 89133.5 | 13198.7 | 61.1 | 16.6 | 14.056 | 150 | 75 | 5 | 7 | 8
HN175X90 | 2295.6 | 12087419 | 975003.2 | 138141.9 | 21666.7 | 72.6 | 20.6 | 18.02 | 175 | 90 | 5 | 8 | 8
HN198X99 | 2274.6 | 15474175 | 1134630.1 | 156304.8 | 22921.8 | 82.5 | 22.3 | 17.856 | 198 | 99 | 4.5 | 7 | 8
HN200X100 | 2672.6 | 18101108 | 1337368.5 | 181011.1 | 26747.4 | 82.3 | 22.4 | 20.98 | 200 | 100 | 5.5 | 8 | 8
HN248X124 | 3204.6 | 34571758 | 2545928.9 | 278804.5 | 41063.4 | 103.9 | 28.2 | 25.156 | 248 | 124 | 5 | 8 | 8
HN250X125 | 3702.6 | 39717924 | 2935492.4 | 317743.4 | 46967.9 | 103.6 | 28.2 | 29.065 | 250 | 125 | 6 | 9 | 8
HN298X149 | 4094.9 | 63457470 | 4421170.5 | 425889.1 | 59344.6 | 124.5 | 32.9 | 32.145 | 298 | 149 | 5.5 | 8 | 13
HN300X150 | 4692.9 | 72367869 | 5076590.7 | 482452.5 | 67687.9 | 124.2 | 32.9 | 36.839 | 300 | 150 | 6.5 | 9 | 13
HN346X174 | 5259.9 | 110731260 | 7915079.6 | 640065.1 | 90977.9 | 145.1 | 38.8 | 41.29 | 346 | 174 | 6 | 9 | 13
HN350X175 | 6305.9 | 135376510 | 9843050.7 | 773580.1 | 112492 | 146.5 | 39.5 | 49.501 | 350 | 175 | 7 | 11 | 13
HN400X150 | 7051.9 | 186365610 | 7337706.8 | 931828.1 | 97836.1 | 162.6 | 32.3 | 55.357 | 400 | 150 | 8 | 13 | 13
HN396X199 | 7155.9 | 198202850 | 14466610 | 1001024.5 | 145393.1 | 166.4 | 45 | 56.174 | 396 | 199 | 7 | 11 | 13
HN400X200 | 8351.9 | 235058850 | 17358540 | 1175294.3 | 173585.4 | 167.8 | 45.6 | 65.562 | 400 | 200 | 8 | 13 | 13
HN446X150 | 6713.9 | 220316000 | 6770216.7 | 987964.1 | 90269.6 | 181.1 | 31.8 | 52.704 | 446 | 150 | 7 | 12 | 13
HN450X151 | 7763.9 | 258015550 | 8060807.1 | 1146735.8 | 106765.7 | 182.3 | 32.2 | 60.947 | 450 | 151 | 8 | 14 | 13
HN446X199 | 8311.9 | 281969400 | 15788453 | 1264436.8 | 158677.9 | 184.2 | 43.6 | 65.248 | 446 | 199 | 8 | 12 | 13
HN450X200 | 9557.9 | 329503510 | 18702728 | 1464460 | 187027.3 | 185.7 | 44.2 | 75.03 | 450 | 200 | 9 | 14 | 13
HN470X150 | 7167.9 | 262405840 | 7333345.5 | 1116620.6 | 97777.9 | 191.3 | 32 | 56.268 | 470 | 150 | 7 | 13 | 13
HN475X151.5 | 8630.4 | 317663260 | 9015486.4 | 1337529.5 | 119016.3 | 191.9 | 32.3 | 67.749 | 475 | 151.5 | 8.5 | 15.5 | 13
HN482X153.5 | 10654.9 | 397031320 | 11508386 | 1647432.9 | 149946.4 | 193 | 32.9 | 83.641 | 482 | 153.5 | 10.5 | 19 | 13
HN492X150 | 7035.9 | 275724930 | 6771531.5 | 1120833 | 90287.1 | 198 | 31 | 55.232 | 492 | 150 | 7 | 12 | 13
HN500X152 | 9235.9 | 370364660 | 9403676.7 | 1481458.6 | 123732.6 | 200.3 | 31.9 | 72.502 | 500 | 152 | 9 | 16 | 13
HN504X153 | 10347.9 | 419338150 | 10795410 | 1664040.3 | 141116.5 | 201.3 | 32.3 | 81.231 | 504 | 153 | 10 | 18 | 13
HN496X199 | 9943.9 | 409123940 | 18426920 | 1649693.3 | 185195.2 | 202.8 | 43 | 78.06 | 496 | 199 | 9 | 14 | 13
HN500X200 | 11239.9 | 468893670 | 21384013 | 1875574.7 | 213840.1 | 204.2 | 43.6 | 88.233 | 500 | 200 | 10 | 16 | 13
HN506X201 | 12945.9 | 556000000 | 25780160 | 2197628.5 | 256519 | 207.2 | 44.6 | 101.625 | 506 | 201 | 11 | 19 | 13
HN546X199 | 10393.9 | 509061890 | 18429957 | 1864695.6 | 185225.7 | 221.3 | 42.1 | 81.592 | 546 | 199 | 9 | 14 | 13
HN550X200 | 11739.9 | 582687230 | 21388179 | 2118862.7 | 213881.8 | 222.8 | 42.7 | 92.158 | 550 | 200 | 10 | 16 | 13
HN596X199 | 11789.9 | 667554170 | 19760343 | 2240114.7 | 198596.4 | 238 | 40.9 | 92.551 | 596 | 199 | 10 | 15 | 13
HN600X200 | 13185.9 | 756717630 | 22742460 | 2522392.1 | 227424.6 | 239.6 | 41.5 | 103.509 | 600 | 200 | 11 | 17 | 13
HN606X201 | 14991.9 | 884346650 | 27164603 | 2918635.8 | 270294.6 | 242.9 | 42.6 | 117.686 | 606 | 201 | 12 | 20 | 13
HN625X198.5 | 15072.4 | 885861840 | 22949930 | 2834757.9 | 231233.6 | 242.4 | 39 | 118.318 | 625 | 198.5 | 13.5 | 17.5 | 13
HN630X200 | 17009.9 | 1014819000 | 26851757 | 3221647.6 | 268517.6 | 244.3 | 39.7 | 133.528 | 630 | 200 | 15 | 20 | 13
HN638X202 | 19885.9 | 1218885900 | 33233890 | 3820958.9 | 329048.4 | 247.6 | 40.9 | 156.104 | 638 | 202 | 17 | 24 | 13
HN646X299 | 18390.6 | 1316289900 | 80317380 | 4075200.9 | 537240 | 267.5 | 66.1 | 144.366 | 646 | 299 | 12 | 18 | 18
HN650X300 | 20236.6 | 1464727000 | 90151754 | 4506852.3 | 601011.7 | 269 | 66.7 | 158.857 | 650 | 300 | 13 | 20 | 18
HN654X301 | 22090.6 | 1615569100 | 100176250 | 4940578.3 | 665622.9 | 270.4 | 67.3 | 173.411 | 654 | 301 | 14 | 22 | 18
HN692X300 | 20782.6 | 1687155800 | 90159444 | 4876172.8 | 601063 | 284.9 | 65.9 | 163.143 | 692 | 300 | 13 | 20 | 18
HN700X300 | 23182.6 | 1977808600 | 108159440 | 5650881.7 | 721062.9 | 292.1 | 68.3 | 181.983 | 700 | 300 | 13 | 24 | 18
HN734X299 | 18298.6 | 1616148300 | 71420328 | 4403673.8 | 477727.9 | 297.2 | 62.5 | 143.644 | 734 | 299 | 12 | 16 | 18
HN742X300 | 21432.6 | 1975891800 | 90168598 | 5325853.9 | 601124 | 303.6 | 64.9 | 168.246 | 742 | 300 | 13 | 20 | 18
HN750X300 | 23832.6 | 2309804600 | 108168600 | 6159478.9 | 721124 | 311.3 | 67.4 | 187.086 | 750 | 300 | 13 | 24 | 18
HN758X303 | 28506.6 | 2759797300 | 130108230 | 7281787.1 | 858800.2 | 311.1 | 67.6 | 223.777 | 758 | 303 | 16 | 28 | 18
HN792X300 | 23978.6 | 2487277600 | 99214500 | 6281004 | 661430 | 322.1 | 64.3 | 188.232 | 792 | 300 | 14 | 22 | 18
HN800X300 | 26378.6 | 2867450400 | 117214500 | 7168626 | 781430 | 329.7 | 66.7 | 207.072 | 800 | 300 | 14 | 26 | 18
HN834X298 | 22774.6 | 2516712200 | 84026851 | 6035281.1 | 563938.6 | 332.4 | 60.7 | 178.781 | 834 | 298 | 14 | 19 | 18
HN842X299 | 26000.6 | 2984998500 | 102739320 | 7090257.7 | 687219.5 | 338.8 | 62.9 | 204.105 | 842 | 299 | 15 | 23 | 18
HN850X300 | 29242.6 | 3464176900 | 121822390 | 8151004.5 | 812149.3 | 344.2 | 64.5 | 229.554 | 850 | 300 | 16 | 27 | 18
HN858X301 | 32500.6 | 3954405500 | 141280080 | 9217728.4 | 938738.1 | 348.8 | 65.9 | 255.13 | 858 | 301 | 17 | 31 | 18
HN890X299 | 26720.6 | 3390307000 | 102752820 | 7618667.4 | 687309.8 | 356.2 | 62 | 209.757 | 890 | 299 | 15 | 23 | 18
HN900X300 | 30610.6 | 4049829500 | 126338770 | 8999621.1 | 842258.5 | 363.7 | 64.2 | 240.293 | 900 | 300 | 16 | 28 | 18
HN912X302 | 36034.6 | 4915017800 | 156549160 | 10778547.8 | 1036749.4 | 369.3 | 65.9 | 282.872 | 912 | 302 | 18 | 34 | 18
HN970X297 | 27628.6 | 3939357200 | 92060699 | 8122386 | 619937.4 | 377.6 | 57.7 | 216.885 | 970 | 297 | 16 | 21 | 18
HN980X298 | 31578.6 | 4723635100 | 115110030 | 9640071.6 | 772550.5 | 386.8 | 60.4 | 247.892 | 980 | 298 | 17 | 26 | 18
HN990X298 | 34558.6 | 5446459000 | 137163030 | 11002947.5 | 920557.2 | 397 | 63 | 271.285 | 990 | 298 | 17 | 31 | 18
HN1000X300 | 39538.6 | 6350700500 | 162593110 | 12701401 | 1083954.1 | 400.8 | 64.1 | 310.378 | 1000 | 300 | 19 | 36 | 18
HN1008X302 | 43954.6 | 7126212000 | 184411680 | 14139309.5 | 1221269.4 | 402.6 | 64.8 | 345.044 | 1008 | 302 | 21 | 40 | 18

## 2HN
型号 | A | Ix | Iy | Wx | Wy | ix | iy | 每延米重 | H | B | tw | tf1 | C | tf2
2HN100X50 | 2381.2 | 3767818.6 | 1784402.2 | 75356.4 | 35688 | 39.8 | 27.4 | 18.692 | 100 | 100 | 5 | 7 | 50 | 7
2HN125X60 | 3349.2 | 8211404.4 | 3597461.8 | 131382.5 | 59957.7 | 49.5 | 32.8 | 26.291 | 125 | 120 | 6 | 8 | 60 | 8
2HN150X75 | 3581.2 | 13370018 | 6025964.7 | 178266.9 | 80346.2 | 61.1 | 41 | 28.112 | 150 | 150 | 5 | 7 | 75 | 7
2HN175X90 | 4591.2 | 24174838 | 11247186.4 | 276283.9 | 124968.7 | 72.6 | 49.5 | 36.041 | 175 | 180 | 5 | 8 | 90 | 8
2HN198X99 | 4549.2 | 30948350 | 13415937.5 | 312609.6 | 135514.5 | 82.5 | 54.3 | 35.711 | 198 | 198 | 4.5 | 7 | 99 | 7
2HN200X100 | 5345.2 | 36202216 | 16037737 | 362022.2 | 160377.4 | 82.3 | 54.8 | 41.96 | 200 | 200 | 5.5 | 8 | 100 | 8
2HN248X124 | 6409.2 | 69143516 | 29728822.6 | 557609 | 239748.6 | 103.9 | 68.1 | 50.312 | 248 | 248 | 5 | 8 | 124 | 8
2HN250X125 | 7405.2 | 79435848 | 34797547.3 | 635486.8 | 278380.4 | 103.6 | 68.5 | 58.131 | 250 | 250 | 6 | 9 | 125 | 9
2HN298X149 | 8189.8 | 126914940 | 54297778.5 | 851778.1 | 364414.6 | 124.5 | 81.4 | 64.29 | 298 | 298 | 5.5 | 8 | 149 | 8
2HN300X150 | 9385.8 | 144735738 | 62948306.4 | 964904.9 | 419655.4 | 124.2 | 81.9 | 73.679 | 300 | 300 | 6.5 | 9 | 150 | 9
2HN346X174 | 10519.8 | 221462520 | 95454525.4 | 1280130.2 | 548589.2 | 145.1 | 95.3 | 82.58 | 346 | 348 | 6 | 9 | 174 | 9
2HN350X175 | 12611.8 | 270753020 | 116245195.2 | 1547160.1 | 664258.3 | 146.5 | 96 | 99.003 | 350 | 350 | 7 | 11 | 175 | 11
2HN400X150 | 14103.8 | 372731220 | 94009288.6 | 1863656.1 | 626728.6 | 162.6 | 81.6 | 110.715 | 400 | 300 | 8 | 13 | 150 | 13
2HN396X199 | 14311.8 | 396405700 | 170623618 | 2002049 | 857405.1 | 166.4 | 109.2 | 112.348 | 396 | 398 | 7 | 11 | 199 | 11
2HN400X200 | 16703.8 | 470117700 | 201755080 | 2350588.5 | 1008775.4 | 167.8 | 109.9 | 131.125 | 400 | 400 | 8 | 13 | 200 | 13
2HN446X150 | 13427.8 | 440632000 | 89071808.4 | 1975928.3 | 593812.1 | 181.1 | 81.4 | 105.408 | 446 | 300 | 7 | 12 | 150 | 12
2HN450X151 | 15527.8 | 516031100 | 104633956.2 | 2293471.6 | 692940.1 | 182.3 | 82.1 | 121.893 | 450 | 302 | 8 | 14 | 151 | 14
2HN446X199 | 16623.8 | 563938800 | 196156682 | 2528873.5 | 985712 | 184.2 | 108.6 | 130.497 | 446 | 398 | 8 | 12 | 199 | 12
2HN450X200 | 19115.8 | 659007020 | 228563456 | 2928920.1 | 1142817.3 | 185.7 | 109.3 | 150.059 | 450 | 400 | 9 | 14 | 200 | 14
2HN470X150 | 14335.8 | 524811680 | 95305566 | 2233241.2 | 635370.4 | 191.3 | 81.5 | 112.536 | 470 | 300 | 7 | 13 | 150 | 13
2HN475X151.5 | 17260.8 | 635326520 | 117074522 | 2675059 | 772769.1 | 191.9 | 82.4 | 135.497 | 475 | 303 | 8.5 | 15.5 | 151.5 | 15.5
2HN482X153.5 | 21309.8 | 794062640 | 148543480.8 | 3294865.7 | 967710 | 193 | 83.5 | 167.282 | 482 | 307 | 10.5 | 19 | 153.5 | 19
2HN492X150 | 14071.8 | 551449860 | 92696938 | 2241666.1 | 617979.6 | 198 | 81.2 | 110.464 | 492 | 300 | 7 | 12 | 150 | 12
2HN500X152 | 18471.8 | 740729320 | 125500470.2 | 2962917.3 | 825661 | 200.3 | 82.4 | 145.004 | 500 | 304 | 9 | 16 | 152 | 16
2HN504X153 | 20695.8 | 838676300 | 142707815.6 | 3328080.6 | 932730.8 | 201.3 | 83 | 162.462 | 504 | 306 | 10 | 18 | 153 | 18
2HN496X199 | 19887.8 | 818247880 | 233748032 | 3299386.6 | 1174613.2 | 202.8 | 108.4 | 156.119 | 496 | 398 | 9 | 14 | 199 | 14
2HN500X200 | 22479.8 | 937787340 | 267566026 | 3751149.4 | 1337830.1 | 204.2 | 109.1 | 176.466 | 500 | 400 | 10 | 16 | 200 | 16
2HN506X201 | 25891.8 | 1112000000 | 313073973 | 4395256.9 | 1557582 | 207.2 | 110 | 203.251 | 506 | 402 | 11 | 19 | 201 | 19
2HN546X199 | 20787.8 | 1018123780 | 242664331 | 3729391.1 | 1219418.7 | 221.3 | 108 | 163.184 | 546 | 398 | 9 | 14 | 199 | 14
2HN550X200 | 23479.8 | 1165374460 | 277574358 | 4237725.3 | 1387871.8 | 222.8 | 108.7 | 184.316 | 550 | 400 | 10 | 16 | 200 | 16
2HN596X199 | 23579.8 | 1335108340 | 272966601 | 4480229.3 | 1371691.5 | 238 | 107.6 | 185.101 | 596 | 398 | 10 | 15 | 199 | 15
2HN600X200 | 26371.8 | 1513435260 | 309202920 | 5044784.2 | 1546014.6 | 239.6 | 108.3 | 207.019 | 600 | 400 | 11 | 17 | 200 | 17
2HN606X201 | 29983.8 | 1768693300 | 357173082 | 5837271.6 | 1776980.5 | 242.9 | 109.1 | 235.373 | 606 | 402 | 12 | 20 | 201 | 20
2HN625X198.5 | 30144.8 | 1771723680 | 342843096.5 | 5669515.8 | 1727169.3 | 242.4 | 106.6 | 236.637 | 625 | 397 | 13.5 | 17.5 | 198.5 | 17.5
2HN630X200 | 34019.8 | 2029638000 | 393901514 | 6443295.2 | 1969507.6 | 244.3 | 107.6 | 267.055 | 630 | 400 | 15 | 20 | 200 | 20
2HN638X202 | 39771.8 | 2437771800 | 472179911.8 | 7641917.9 | 2337524.3 | 247.6 | 109 | 312.209 | 638 | 404 | 17 | 24 | 202 | 24
2HN646X299 | 36781.2 | 2632579800 | 982703775.3 | 8150401.9 | 3286634.7 | 267.5 | 163.5 | 288.732 | 646 | 598 | 12 | 18 | 299 | 18
2HN650X300 | 40473.2 | 2929454000 | 1090950508 | 9013704.6 | 3636501.7 | 269 | 164.2 | 317.715 | 650 | 600 | 13 | 20 | 300 | 20
2HN654X301 | 44181.2 | 3231138200 | 1201067725.3 | 9881156.6 | 3990258.2 | 270.4 | 164.9 | 346.822 | 654 | 602 | 14 | 22 | 301 | 22
2HN692X300 | 41565.2 | 3374311600 | 1115535888 | 9752345.7 | 3718453 | 284.9 | 163.8 | 326.287 | 692 | 600 | 13 | 20 | 300 | 20
2HN700X300 | 46365.2 | 3955617200 | 1259535880 | 11301763.4 | 4198452.9 | 292.1 | 164.8 | 363.967 | 700 | 600 | 13 | 24 | 300 | 24
2HN734X299 | 36597.2 | 3232296600 | 960797225.3 | 8807347.7 | 3213368.6 | 297.2 | 162 | 287.288 | 734 | 598 | 12 | 16 | 299 | 16
2HN742X300 | 42865.2 | 3951783600 | 1144804196 | 10651707.8 | 3816014 | 303.6 | 163.4 | 336.492 | 742 | 600 | 13 | 20 | 300 | 20
2HN750X300 | 47665.2 | 4619609200 | 1288804200 | 12318957.9 | 4296014 | 311.3 | 164.4 | 374.172 | 750 | 600 | 13 | 24 | 300 | 24
2HN758X303 | 57013.2 | 5519594600 | 1568797679.7 | 14563574.1 | 5177550.1 | 311.1 | 165.9 | 447.554 | 758 | 606 | 16 | 28 | 303 | 28
2HN792X300 | 47957.2 | 4974555200 | 1277466000 | 12562008.1 | 4258220 | 322.1 | 163.2 | 376.464 | 792 | 600 | 14 | 22 | 300 | 22
2HN800X300 | 52757.2 | 5734900800 | 1421466000 | 14337252 | 4738220 | 329.7 | 164.1 | 414.144 | 800 | 600 | 14 | 26 | 300 | 26
2HN834X298 | 45549.2 | 5033424400 | 1179291491.2 | 12070562.1 | 3957354 | 332.4 | 160.9 | 357.561 | 834 | 596 | 14 | 19 | 298 | 19
2HN842X299 | 52001.2 | 5969997000 | 1367718460.3 | 14180515.4 | 4574309.2 | 338.8 | 162.2 | 408.209 | 842 | 598 | 15 | 23 | 299 | 23
2HN850X300 | 58485.2 | 6928353800 | 1559561780 | 16302008.9 | 5198539.3 | 344.2 | 163.3 | 459.109 | 850 | 600 | 16 | 27 | 300 | 27
2HN858X301 | 65001.2 | 7908811000 | 1754853590.3 | 18435456.9 | 5830078.4 | 348.8 | 164.3 | 510.259 | 858 | 602 | 17 | 31 | 301 | 31
2HN890X299 | 53441.2 | 6780614000 | 1399929820.3 | 15237334.8 | 4682039.5 | 356.2 | 161.9 | 419.513 | 890 | 598 | 15 | 23 | 299 | 23
2HN900X300 | 61221.2 | 8099659000 | 1630154540 | 17999242.2 | 5433848.5 | 363.7 | 163.2 | 480.586 | 900 | 600 | 16 | 28 | 300 | 28
2HN912X302 | 72069.2 | 9830035600 | 1956348149.2 | 21557095.6 | 6477974 | 369.3 | 164.8 | 565.743 | 912 | 604 | 18 | 34 | 302 | 34
2HN970X297 | 55257.2 | 7878714400 | 1402666986.7 | 16244772 | 4722784.5 | 377.6 | 159.3 | 433.769 | 970 | 594 | 16 | 21 | 297 | 21
2HN980X298 | 63157.2 | 9447270200 | 1632373057.2 | 19280143.3 | 5477761.9 | 386.8 | 160.8 | 495.784 | 980 | 596 | 17 | 26 | 298 | 26
2HN990X298 | 69117.2 | 10892918000 | 1808797017.2 | 22005894.9 | 6069788.6 | 397 | 161.8 | 542.57 | 990 | 596 | 17 | 31 | 298 | 31
2HN1000X300 | 79077.2 | 12701401000 | 2104423220 | 25402802 | 7014744.1 | 400.8 | 163.1 | 620.756 | 1000 | 600 | 19 | 36 | 300 | 36
2HN1008X302 | 87909.2 | 14252424000 | 2373241029.2 | 28278619 | 7858414 | 402.6 | 164.3 | 690.087 | 1008 | 604 | 21 | 40 | 302 | 40

## HW
型号 | A | Ix | Iy | Wx | Wy | ix | iy | 每延米重 | H | B | tw | tf1 | r1
HW100X100 | 2164.6 | 3788020.7 | 1336474.2 | 75760.4 | 26729.5 | 41.8 | 24.8 | 16.992 | 100 | 100 | 6 | 8 | 8
HW125X125 | 3006.1 | 8409149.8 | 2933917.5 | 134546.4 | 46942.7 | 52.9 | 31.2 | 23.598 | 125 | 125 | 6.5 | 9 | 8
HW150X150 | 3970.6 | 16247862 | 5630657 | 216638.2 | 75075.4 | 64 | 37.7 | 31.169 | 150 | 150 | 7 | 10 | 8
HW175X175 | 5157.4 | 29027628 | 9839591.7 | 331744.3 | 112452.5 | 75 | 43.7 | 40.486 | 175 | 175 | 7.5 | 11 | 13
HW200X200 | 6367.9 | 47258999 | 16016759 | 472590 | 160167.6 | 86.1 | 50.2 | 49.988 | 200 | 200 | 8 | 12 | 13
HW200X204 | 7167.9 | 49925666 | 17019101 | 499256.7 | 166853.9 | 83.5 | 48.7 | 56.268 | 200 | 204 | 12 | 12 | 13
HW244X252 | 8145.9 | 87193059 | 29376486 | 714697.2 | 233146.7 | 103.5 | 60.1 | 63.945 | 244 | 252 | 11 | 11 | 13
HW250X250 | 9157.9 | 107651430 | 36482244 | 861211.4 | 291858 | 108.4 | 63.1 | 71.89 | 250 | 250 | 9 | 14 | 13
HW250X255 | 10407.9 | 114161840 | 38758137 | 913294.7 | 303985.4 | 104.7 | 61 | 81.702 | 250 | 255 | 14 | 14 | 13
HW294X302 | 10647.9 | 166651240 | 55140525 | 1133681.9 | 365169 | 125.1 | 72 | 83.586 | 294 | 302 | 12 | 12 | 13
HW300X300 | 11859.9 | 202111270 | 67534179 | 1347408.5 | 450227.9 | 130.5 | 75.5 | 93.1 | 300 | 300 | 10 | 15 | 13
HW300X305 | 13359.9 | 213361270 | 71026653 | 1422408.5 | 465748.5 | 126.4 | 72.9 | 104.875 | 300 | 305 | 15 | 15 | 13
HW338X351 | 13341.9 | 277754550 | 93767406 | 1643518 | 534287.2 | 144.3 | 83.8 | 104.734 | 338 | 351 | 13 | 13 | 13
HW344X348 | 14415.9 | 328801180 | 112422190 | 1911634.8 | 646104.5 | 151 | 88.3 | 113.165 | 344 | 348 | 10 | 16 | 13
HW344X354 | 16479.9 | 349154970 | 118425690 | 2029970.8 | 669071.7 | 145.6 | 84.8 | 129.367 | 344 | 354 | 16 | 16 | 13
HW350X350 | 17203.9 | 398802080 | 135830190 | 2278869 | 776172.5 | 152.3 | 88.9 | 135.051 | 350 | 350 | 12 | 19 | 13
HW350X357 | 19653.9 | 423812490 | 144286000 | 2421785.7 | 808324.9 | 146.8 | 85.7 | 154.283 | 350 | 357 | 19 | 19 | 13
HW388X402 | 17888 | 490892300 | 162596860 | 2530372.7 | 808939.6 | 165.7 | 95.3 | 140.421 | 388 | 402 | 15 | 15 | 22
HW394X398 | 18724 | 562693690 | 189236720 | 2856313.1 | 950938.3 | 173.4 | 100.5 | 146.983 | 394 | 398 | 11 | 18 | 22
HW394X405 | 21482 | 598372100 | 199567050 | 3037421.8 | 985516.3 | 166.9 | 96.4 | 168.634 | 394 | 405 | 18 | 18 | 22
HW400X400 | 21912 | 667454720 | 224138480 | 3337273.6 | 1120692.4 | 174.5 | 101.1 | 172.009 | 400 | 400 | 13 | 21 | 22
HW400X408 | 25112 | 710121390 | 238110160 | 3550607 | 1167206.7 | 168.2 | 97.4 | 197.129 | 400 | 408 | 21 | 21 | 22
HW414X405 | 29582 | 928952000 | 310283920 | 4487690.8 | 1532266.3 | 177.2 | 102.4 | 232.219 | 414 | 405 | 18 | 28 | 22
HW428X407 | 36108 | 1193281400 | 393633190 | 5576081.3 | 1934315.4 | 181.8 | 104.4 | 283.448 | 428 | 407 | 20 | 35 | 22
HW458X417 | 52898 | 1872620300 | 605267220 | 8177381.2 | 2902960.3 | 188.2 | 107 | 415.249 | 458 | 417 | 30 | 50 | 22
HW498X432 | 77048 | 2980337100 | 943665780 | 11969225.3 | 4368823.1 | 196.7 | 110.7 | 604.827 | 498 | 432 | 45 | 70 | 22
HW492X465 | 25838 | 1174329200 | 335360020 | 4773695.9 | 1442408.7 | 213.2 | 113.9 | 202.828 | 492 | 465 | 15 | 20 | 22
HW502X465 | 30488 | 1461486800 | 419147210 | 5822656.6 | 1802783.7 | 218.9 | 117.3 | 239.331 | 502 | 465 | 15 | 25 | 22
HW502X470 | 32998 | 1514197700 | 433013350 | 6032660.2 | 1842610 | 214.2 | 114.6 | 259.034 | 502 | 470 | 20 | 25 | 22

## 2HW
型号 | A | Ix | Iy | Wx | Wy | ix | iy | 每延米重 | H | B | tw | tf1 | C | tf2
2HW100X100 | 4329.2 | 7576041.4 | 13495948.4 | 151520.8 | 134959.5 | 41.8 | 55.8 | 33.984 | 100 | 200 | 6 | 8 | 100 | 8
2HW125X125 | 6012.2 | 16818299.6 | 29352991.3 | 269092.8 | 234823.9 | 52.9 | 69.9 | 47.196 | 125 | 250 | 6.5 | 9 | 125 | 9
2HW150X150 | 7941.2 | 32495724 | 55930564 | 433276.3 | 372870.4 | 64 | 83.9 | 62.338 | 150 | 300 | 7 | 10 | 150 | 10
2HW175X175 | 10314.8 | 58055256 | 98651870.9 | 663488.6 | 563725 | 75 | 97.8 | 80.971 | 175 | 350 | 7.5 | 11 | 175 | 11
2HW200X200 | 12735.8 | 94517998 | 159391518 | 945180 | 796957.6 | 86.1 | 111.9 | 99.976 | 200 | 400 | 8 | 12 | 200 | 12
2HW200X204 | 14335.8 | 99851332 | 183187865.2 | 998513.3 | 897979.7 | 83.5 | 113 | 112.536 | 200 | 408 | 12 | 12 | 204 | 12
2HW244X252 | 16291.8 | 174386118 | 317401588.8 | 1429394.4 | 1259530.1 | 103.5 | 139.6 | 127.891 | 244 | 504 | 11 | 11 | 252 | 11
2HW250X250 | 18315.8 | 215302860 | 359148863 | 1722422.9 | 1436595.5 | 108.4 | 140 | 143.779 | 250 | 500 | 9 | 14 | 250 | 14
2HW250X255 | 20815.8 | 228323680 | 415903122.8 | 1826589.4 | 1630992.6 | 104.7 | 141.4 | 163.404 | 250 | 510 | 14 | 14 | 255 | 14
2HW294X302 | 21295.8 | 333302480 | 595846585.8 | 2267363.8 | 1973001.9 | 125.1 | 167.3 | 167.172 | 294 | 604 | 12 | 12 | 302 | 12
2HW300X300 | 23719.8 | 404222540 | 668763858 | 2694816.9 | 2229212.9 | 130.5 | 167.9 | 186.2 | 300 | 600 | 10 | 15 | 300 | 15
2HW300X305 | 26719.8 | 426722540 | 763455654.8 | 2844816.9 | 2503133.3 | 126.4 | 169 | 209.75 | 300 | 610 | 15 | 15 | 305 | 15
2HW338X351 | 26683.8 | 555509100 | 1009402523 | 3287036.1 | 2875790.7 | 144.3 | 194.5 | 209.468 | 338 | 702 | 13 | 13 | 351 | 13
2HW344X348 | 28831.8 | 657602360 | 1097755956.8 | 3823269.5 | 3154471.1 | 151 | 195.1 | 226.33 | 344 | 696 | 10 | 16 | 348 | 16
2HW344X354 | 32959.8 | 698309940 | 1269448954.2 | 4059941.5 | 3586014 | 145.6 | 196.3 | 258.734 | 344 | 708 | 16 | 16 | 354 | 16
2HW350X350 | 34407.8 | 797604160 | 1325399255 | 4557738.1 | 3786855 | 152.3 | 196.3 | 270.101 | 350 | 700 | 12 | 19 | 350 | 19
2HW350X357 | 39307.8 | 847624980 | 1541006950.6 | 4843571.3 | 4316546.1 | 146.8 | 198 | 308.566 | 350 | 714 | 19 | 19 | 357 | 19
2HW388X402 | 35776 | 981784600 | 1770579896 | 5060745.4 | 4404427.6 | 165.7 | 222.5 | 280.842 | 388 | 804 | 15 | 15 | 402 | 15
2HW394X398 | 37448 | 1125387380 | 1861451688 | 5712626.3 | 4677014.3 | 173.4 | 223 | 293.967 | 394 | 796 | 11 | 18 | 398 | 18
2HW394X405 | 42964 | 1196744200 | 2160926625 | 6074843.7 | 5335621.3 | 166.9 | 224.3 | 337.267 | 394 | 810 | 18 | 18 | 405 | 18
2HW400X400 | 43824 | 1334909440 | 2201236960 | 6674547.2 | 5503092.4 | 174.5 | 224.1 | 344.018 | 400 | 800 | 13 | 21 | 400 | 21
2HW400X408 | 50224 | 1420242780 | 2566342304 | 7101213.9 | 6290054.7 | 168.2 | 226 | 394.258 | 400 | 816 | 21 | 21 | 408 | 21
2HW414X405 | 59164 | 1857904000 | 3046661615 | 8975381.6 | 7522621.3 | 177.2 | 226.9 | 464.437 | 414 | 810 | 18 | 28 | 405 | 28
2HW428X407 | 72216 | 2386562800 | 3777893426 | 11152162.6 | 9282293.4 | 181.8 | 228.7 | 566.896 | 428 | 814 | 20 | 35 | 407 | 35
2HW458X417 | 105796 | 3745240600 | 5809724601 | 16354762.4 | 13932193.3 | 188.2 | 234.3 | 830.499 | 458 | 834 | 30 | 50 | 417 | 50
2HW498X432 | 154096 | 5960674200 | 9076834536 | 23938450.6 | 21011191.1 | 196.7 | 242.7 | 1209.654 | 498 | 864 | 45 | 70 | 432 | 70
2HW492X465 | 51676 | 2348658400 | 3464130815 | 9547391.9 | 7449743.7 | 213.2 | 258.9 | 405.657 | 492 | 930 | 15 | 20 | 465 | 20
2HW502X465 | 60976 | 2922973600 | 4134428320 | 11645313.1 | 8891243.7 | 218.9 | 260.4 | 478.662 | 502 | 930 | 15 | 25 | 465 | 25
2HW502X470 | 65996 | 3028395400 | 4510655800 | 12065320.3 | 9597140 | 214.2 | 261.4 | 518.069 | 502 | 940 | 20 | 25 | 470 | 25

## C
型号 | A | Ix | Iy | Wx | Wy | ix | iy | 每延米重 | H | B | tw | tf1 | dx
C5 | 692.5 | 260143.7 | 83349.3 | 10405.7 | 4505.4 | 19.4 | 11 | 5.436 | 50 | 37 | 4.5 | 7 | 23.5
C6.3 | 844.7 | 512365.8 | 118950.2 | 16265.6 | 5947.5 | 24.6 | 11.9 | 6.631 | 63 | 40 | 4.8 | 7.5 | 26.1
C8 | 1024.3 | 1012980.1 | 166258.4 | 25324.5 | 7732.9 | 31.4 | 12.7 | 8.041 | 80 | 43 | 5 | 8 | 28.8
C10 | 1274.3 | 1983048.4 | 255910.7 | 39661 | 10662.9 | 39.4 | 14.2 | 10.003 | 100 | 48 | 5.3 | 8.5 | 32.8
C12 | 1535.6 | 3462852.4 | 374199 | 57714.2 | 14120.7 | 47.5 | 15.6 | 12.054 | 120 | 53 | 5.5 | 9 | 36.8
C12.6 | 1568.6 | 3885261.6 | 380128.3 | 61670.8 | 14344.5 | 49.8 | 15.6 | 12.314 | 126 | 53 | 5.5 | 9 | 37.1
C14a | 1850.9 | 5637109.6 | 532122.1 | 80530.1 | 18349 | 55.2 | 17 | 14.53 | 140 | 58 | 6 | 9.5 | 40.9
C14b | 2130.9 | 6094442.9 | 611638.3 | 87063.5 | 20387.9 | 53.5 | 16.9 | 16.728 | 140 | 60 | 8 | 9.5 | 43.3
C16a | 2195.4 | 8662194.6 | 733609.4 | 108277.4 | 23289.2 | 62.8 | 18.3 | 17.234 | 160 | 63 | 6.5 | 10 | 45.1
C16 | 2515.4 | 9344861.3 | 833990.7 | 116810.8 | 25661.3 | 61 | 18.2 | 19.746 | 160 | 65 | 8.5 | 10 | 47.5
C18a | 2569 | 12727286 | 985756.2 | 141414.3 | 28992.8 | 70.4 | 19.6 | 20.167 | 180 | 68 | 7 | 10.5 | 49.2
C18 | 2929 | 13699286 | 1110058 | 152214.3 | 31715.9 | 68.4 | 19.5 | 22.993 | 180 | 70 | 9 | 10.5 | 51.6
C20a | 2882.8 | 17803746 | 1280377.9 | 178037.5 | 35078.8 | 78.6 | 21.1 | 22.63 | 200 | 73 | 7 | 11 | 52.9
C20 | 3282.8 | 19137079 | 1436302.5 | 191370.8 | 38301.4 | 76.4 | 20.9 | 25.77 | 200 | 75 | 9 | 11 | 55.5
C22a | 3183.6 | 23938651 | 1577834.4 | 217624.1 | 40982.7 | 86.7 | 22.3 | 24.991 | 220 | 77 | 7 | 11.5 | 56
C22 | 3623.6 | 25713318 | 1765101.3 | 233757.4 | 44686.1 | 84.2 | 22.1 | 28.445 | 220 | 79 | 9 | 11.5 | 58.7
C25a | 3490.6 | 33591138 | 1758440.8 | 268729.1 | 45088.2 | 98.1 | 22.4 | 27.401 | 250 | 78 | 7 | 12 | 57.3
C25b | 3990.6 | 36195305 | 1963711.6 | 289562.4 | 49092.8 | 95.2 | 22.2 | 31.326 | 250 | 80 | 9 | 12 | 60.1
C25c | 4490.6 | 38799471 | 2158751.9 | 310395.8 | 52652.5 | 93 | 21.9 | 35.251 | 250 | 82 | 11 | 12 | 62.4
C28a | 4002.4 | 47528890 | 2179489 | 339492.1 | 53158.3 | 109 | 23.3 | 31.419 | 280 | 82 | 7.5 | 12.5 | 61.1
C28b | 4562.4 | 51187557 | 2416130.6 | 365625.4 | 57526.9 | 105.9 | 23 | 35.815 | 280 | 84 | 9.5 | 12.5 | 63.8
C28c | 5122.4 | 54846223 | 2641465.6 | 391758.7 | 61429.4 | 103.5 | 22.7 | 40.211 | 280 | 86 | 11.5 | 12.5 | 66.1
C32a | 4849.8 | 75106232 | 3046987.3 | 469414 | 69249.7 | 124.4 | 25.1 | 38.071 | 320 | 88 | 8 | 14 | 65.6
C32b | 5489.8 | 80567565 | 3356068.5 | 503547.3 | 74579.3 | 121.1 | 24.7 | 43.095 | 320 | 90 | 10 | 14 | 68.4
C32c | 6129.8 | 86028899 | 3650286.1 | 537680.6 | 79354 | 118.5 | 24.4 | 48.119 | 320 | 92 | 12 | 14 | 70.7
C36a | 6089.1 | 118740930 | 4549670.6 | 659671.8 | 94784.8 | 139.6 | 27.3 | 47.799 | 360 | 96 | 9 | 16 | 71.6
C36b | 6809.1 | 126516930 | 4966384.6 | 702871.8 | 101354.8 | 136.3 | 27 | 53.451 | 360 | 98 | 11 | 16 | 74.3
C36c | 7529.1 | 34292930 | 5365286.4 | 190516.3 | 107305.7 | 67.5 | 26.7 | 59.103 | 360 | 100 | 13 | 16 | 76.6
C40a | 7504.3 | 175776540 | 5919914.3 | 878882.7 | 118398.3 | 153 | 28.1 | 58.909 | 400 | 100 | 10.5 | 18 | 75.1
C40b | 8304.3 | 186443210 | 6405669.1 | 932216.1 | 105011 | 149.8 | 27.8 | 65.189 | 400 | 122 | 12.5 | 18 | 77.6
C40c | 9104.3 | 197109880 | 6877375.5 | 985549.4 | 132257.2 | 147.1 | 27.5 | 71.469 | 400 | 104 | 14.5 | 18 | 79.8

## ∠
型号 | A | Ix | Iy | Wx | Wy | ix | iy | 每延米重 | H | B | tw | r1 | r2
∠20x3 | 113.2 | 4002 | 4002 | 400.2 | 400.2 | 5.9 | 5.9 | 0.889 | 20 | 20 | 3 | 14 | 14
∠20x4 | 145.9 | 4965.5 | 4965.5 | 496.6 | 496.6 | 5.8 | 5.8 | 1.145 | 20 | 20 | 4 | 13.6 | 13.6
∠25x3 | 143.2 | 8167.5 | 8167.5 | 653.4 | 653.4 | 7.6 | 7.6 | 1.124 | 25 | 25 | 3 | 17.7 | 17.7
∠25x4 | 185.9 | 10259.9 | 10259.9 | 820.8 | 820.8 | 7.4 | 7.4 | 1.459 | 25 | 25 | 4 | 17.4 | 17.4
∠30x3 | 174.9 | 14568.8 | 14568.8 | 971.3 | 971.3 | 9.1 | 9.1 | 1.373 | 30 | 30 | 3 | 21.5 | 21.5
∠30x4 | 227.6 | 18448.6 | 18448.6 | 1229.9 | 1229.9 | 9 | 9 | 1.787 | 30 | 30 | 4 | 21.1 | 21.1
∠36x3 | 210.9 | 25808.2 | 25808.2 | 1433.8 | 1433.8 | 11.1 | 11.1 | 1.656 | 36 | 36 | 3 | 26 | 26
∠36x4 | 275.6 | 32939.5 | 32939.5 | 1830 | 1830 | 10.9 | 10.9 | 2.163 | 36 | 36 | 4 | 25.6 | 25.6
∠36x5 | 338.2 | 39483.3 | 39483.3 | 2193.5 | 2193.5 | 10.8 | 10.8 | 2.655 | 36 | 36 | 5 | 25.3 | 25.3
∠40x3 | 235.9 | 35886.6 | 35886.6 | 1794.3 | 1794.3 | 12.3 | 12.3 | 1.852 | 40 | 40 | 3 | 29.1 | 29.1
∠40x4 | 308.6 | 45969.8 | 45969.8 | 2298.5 | 2298.5 | 12.2 | 12.2 | 2.423 | 40 | 40 | 4 | 28.7 | 28.7
∠40x5 | 379.2 | 55298.2 | 55298.2 | 2764.9 | 2764.9 | 12.1 | 12.1 | 2.977 | 40 | 40 | 5 | 28.3 | 28.3
∠45x3 | 265.9 | 51731.9 | 51731.9 | 2299.2 | 2299.2 | 13.9 | 13.9 | 2.087 | 45 | 45 | 3 | 32.8 | 32.8
∠45x4 | 348.6 | 66544.1 | 66544.1 | 2957.5 | 2957.5 | 13.8 | 13.8 | 2.737 | 45 | 45 | 4 | 32.4 | 32.4
∠45x5 | 429.2 | 80362 | 80362 | 3571.6 | 3571.6 | 13.7 | 13.7 | 3.369 | 45 | 45 | 5 | 32 | 32
∠45x6 | 507.6 | 93261.1 | 93261.1 | 4144.9 | 4144.9 | 13.6 | 13.6 | 3.985 | 45 | 45 | 6 | 31.7 | 31.7
∠50x3 | 297.1 | 71751.5 | 71751.5 | 2870.1 | 2870.1 | 15.5 | 15.5 | 2.332 | 50 | 50 | 3 | 36.6 | 36.6
∠50x4 | 389.7 | 92573.3 | 92573.3 | 3702.9 | 3702.9 | 15.4 | 15.4 | 3.059 | 50 | 50 | 4 | 36.2 | 36.2
∠50x5 | 480.3 | 112128.8 | 112128.8 | 4485.2 | 4485.2 | 15.3 | 15.3 | 3.77 | 50 | 50 | 5 | 35.8 | 35.8
∠50x6 | 568.8 | 130504 | 130504 | 5220.2 | 5220.2 | 15.1 | 15.1 | 4.465 | 50 | 50 | 6 | 35.4 | 35.4
∠56x3 | 334.3 | 101884 | 101884 | 3638.7 | 3638.7 | 17.5 | 17.5 | 2.624 | 56 | 56 | 3 | 41.2 | 41.2
∠56x4 | 439 | 131839.9 | 131839.9 | 4708.6 | 4708.6 | 17.3 | 17.3 | 3.446 | 56 | 56 | 4 | 40.7 | 40.7
∠56x5 | 541.5 | 160159.8 | 160159.8 | 5720 | 5720 | 17.2 | 17.2 | 4.251 | 56 | 56 | 5 | 40.3 | 40.3
∠56x8 | 836.7 | 236267 | 236267 | 8438.1 | 8438.1 | 16.8 | 16.8 | 6.568 | 56 | 56 | 8 | 39.2 | 39.2
∠63x4 | 497.8 | 190275 | 190275 | 6040.5 | 6040.5 | 19.6 | 19.6 | 3.908 | 63 | 63 | 4 | 46 | 46
∠63x5 | 614.3 | 231734.4 | 231734.4 | 7356.6 | 7356.6 | 19.4 | 19.4 | 4.822 | 63 | 63 | 5 | 45.6 | 45.6
∠63x6 | 728.8 | 271179.3 | 271179.3 | 8608.9 | 8608.9 | 19.3 | 19.3 | 5.721 | 63 | 63 | 6 | 45.2 | 45.2
∠63x8 | 951.5 | 344457.5 | 344457.5 | 10935.2 | 10935.2 | 19 | 19 | 7.469 | 63 | 63 | 8 | 44.5 | 44.5
∠63x10 | 1165.7 | 410941 | 410941 | 13045.7 | 13045.7 | 18.8 | 18.8 | 9.151 | 63 | 63 | 10 | 43.7 | 43.7
∠70x4 | 557 | 263946 | 263946 | 7541.3 | 7541.3 | 21.8 | 21.8 | 4.372 | 70 | 70 | 4 | 51.4 | 51.4
∠70x5 | 687.5 | 322100 | 322100 | 9202.9 | 9202.9 | 21.6 | 21.6 | 5.397 | 70 | 70 | 5 | 50.9 | 50.9
∠70x6 | 816 | 377698 | 377698 | 10791.4 | 10791.4 | 21.5 | 21.5 | 6.406 | 70 | 70 | 6 | 50.5 | 50.5
∠70x7 | 942.4 | 430863.7 | 430863.7 | 12310.4 | 12310.4 | 21.4 | 21.4 | 7.398 | 70 | 70 | 7 | 50.1 | 50.1
∠70x8 | 1066.7 | 481716.7 | 481716.7 | 13763.3 | 13763.3 | 21.3 | 21.3 | 8.374 | 70 | 70 | 8 | 49.7 | 49.7
∠75x5 | 741.2 | 399556.5 | 399556.5 | 10654.8 | 10654.8 | 23.2 | 23.2 | 5.818 | 75 | 75 | 5 | 54.7 | 54.7
∠75x6 | 879.7 | 469050.9 | 469050.9 | 12508 | 12508 | 23.1 | 23.1 | 6.906 | 75 | 75 | 6 | 54.3 | 54.3
∠75x7 | 1016 | 535697.5 | 535697.5 | 14285.3 | 14285.3 | 23 | 23 | 7.976 | 75 | 75 | 7 | 53.9 | 53.9
∠75x8 | 1150.3 | 599626.4 | 599626.4 | 15990 | 15990 | 22.8 | 22.8 | 9.03 | 75 | 75 | 8 | 53.5 | 53.5
∠75x10 | 1412.6 | 719833.8 | 719833.8 | 19195.6 | 19195.6 | 22.6 | 22.6 | 11.089 | 75 | 75 | 10 | 52.8 | 52.8
∠80x5 | 791.2 | 487904.6 | 487904.6 | 12197.6 | 12197.6 | 24.8 | 24.8 | 6.211 | 80 | 80 | 5 | 58.5 | 58.5
∠80x6 | 939.7 | 573505.8 | 573505.8 | 14337.6 | 14337.6 | 24.7 | 24.7 | 7.377 | 80 | 80 | 6 | 58.1 | 58.1
∠80x7 | 1086 | 655809.6 | 655809.6 | 16395.2 | 16395.2 | 24.6 | 24.6 | 8.525 | 80 | 80 | 7 | 57.7 | 57.7
∠80x8 | 1230.3 | 734956.1 | 734956.1 | 18373.9 | 18373.9 | 24.4 | 24.4 | 9.658 | 80 | 80 | 8 | 57.3 | 57.3
∠80x10 | 1512.6 | 884319.5 | 884319.5 | 22108 | 22108 | 24.2 | 24.2 | 11.874 | 80 | 80 | 10 | 56.5 | 56.5
∠90x6 | 1063.7 | 827711.1 | 827711.1 | 18393.6 | 18393.6 | 27.9 | 27.9 | 8.35 | 90 | 90 | 6 | 65.6 | 65.6
∠90x7 | 1230.1 | 948275.4 | 948275.4 | 21072.8 | 21072.8 | 27.8 | 27.8 | 9.656 | 90 | 90 | 7 | 65.2 | 65.2
∠90x8 | 1394.4 | 1064706.3 | 1064706.3 | 23660.1 | 23660.1 | 27.6 | 27.6 | 10.946 | 90 | 90 | 8 | 64.8 | 64.8
∠90x10 | 1716.7 | 1285791.2 | 1285791.2 | 28573.1 | 28573.1 | 27.4 | 27.4 | 13.476 | 90 | 90 | 10 | 64.1 | 64.1
∠90x12 | 2030.6 | 1492178.3 | 1492178.3 | 33159.5 | 33159.5 | 27.1 | 27.1 | 15.94 | 90 | 90 | 12 | 63.3 | 63.3
∠100x6 | 1193.2 | 1149469.6 | 1149469.6 | 22989.4 | 22989.4 | 31 | 31 | 9.367 | 100 | 100 | 6 | 73.3 | 73.3
∠100x7 | 1379.6 | 1318571.7 | 1318571.7 | 26371.4 | 26371.4 | 30.9 | 30.9 | 10.83 | 100 | 100 | 7 | 72.9 | 72.9
∠100x8 | 1563.9 | 1482432.6 | 1482432.6 | 29648.7 | 29648.7 | 30.8 | 30.8 | 12.277 | 100 | 100 | 8 | 72.4 | 72.4
∠100x10 | 1926.1 | 1795140.5 | 1795140.5 | 35902.8 | 35902.8 | 30.5 | 30.5 | 15.12 | 100 | 100 | 10 | 71.6 | 71.6
∠100x12 | 2280 | 2088972.9 | 2088972.9 | 41779.5 | 41779.5 | 30.3 | 30.3 | 17.898 | 100 | 100 | 12 | 70.9 | 70.9
∠100x14 | 2625.6 | 2365253.3 | 2365253.3 | 47305.1 | 47305.1 | 30 | 30 | 20.611 | 100 | 100 | 14 | 70.1 | 70.1
∠100x16 | 2962.7 | 2625255.7 | 2625255.7 | 52505.1 | 52505.1 | 29.8 | 29.8 | 23.257 | 100 | 100 | 16 | 69.4 | 69.4
∠110x7 | 1519.6 | 1771622.4 | 1771622.4 | 32211.3 | 32211.3 | 34.1 | 34.1 | 11.929 | 110 | 110 | 7 | 80.4 | 80.4
∠110x8 | 1723.9 | 1994584.5 | 1994584.5 | 36265.2 | 36265.2 | 34 | 34 | 13.533 | 110 | 110 | 8 | 79.9 | 79.9
∠110x10 | 2126.1 | 2421853.5 | 2421853.5 | 44033.7 | 44033.7 | 33.8 | 33.8 | 16.69 | 110 | 110 | 10 | 79.1 | 79.1
∠110x12 | 2520 | 2825523.3 | 2825523.3 | 51373.2 | 51373.2 | 33.5 | 33.5 | 19.782 | 110 | 110 | 12 | 78.4 | 78.4
∠110x14 | 2905.6 | 3207075.1 | 3207075.1 | 58310.5 | 58310.5 | 33.2 | 33.2 | 22.809 | 110 | 110 | 14 | 77.6 | 77.6
∠125x8 | 1975 | 2970261 | 2970261 | 47524.2 | 47524.2 | 38.8 | 38.8 | 15.504 | 125 | 125 | 8 | 91.3 | 91.3
∠125x10 | 2437.3 | 3616747.7 | 3616747.7 | 57868 | 57868 | 38.5 | 38.5 | 19.133 | 125 | 125 | 10 | 90.5 | 90.5
∠125x12 | 2891.2 | 4231582.8 | 4231582.8 | 67705.3 | 67705.3 | 38.3 | 38.3 | 22.696 | 125 | 125 | 12 | 89.7 | 89.7
∠125x14 | 3336.7 | 4816491.8 | 4816491.8 | 77063.9 | 77063.9 | 38 | 38 | 26.193 | 125 | 125 | 14 | 88.9 | 88.9
∠140x10 | 2737.3 | 5146523.3 | 5146523.3 | 73521.8 | 73521.8 | 43.4 | 43.4 | 21.488 | 140 | 140 | 10 | 101.8 | 101.8
∠140x12 | 3251.2 | 6036786.6 | 6036786.6 | 86239.8 | 86239.8 | 43.1 | 43.1 | 25.522 | 140 | 140 | 12 | 101 | 101
∠140x14 | 3756.7 | 6888111.2 | 6888111.2 | 98401.6 | 98401.6 | 42.8 | 42.8 | 29.49 | 140 | 140 | 14 | 100.2 | 100.2
∠160x10 | 3150.2 | 7795307.2 | 7795307.2 | 97441.3 | 97441.3 | 49.7 | 49.7 | 24.729 | 160 | 160 | 10 | 116.9 | 116.9
∠160x12 | 3744.1 | 9165837.9 | 9165837.9 | 114573 | 114573 | 49.5 | 49.5 | 29.391 | 160 | 160 | 12 | 116.1 | 116.1
∠160x14 | 4329.6 | 10483597 | 10483597 | 131045 | 131045 | 49.2 | 49.2 | 33.987 | 160 | 160 | 14 | 115.3 | 115.3
∠160x16 | 4906.7 | 11750814 | 11750814 | 146885.2 | 146885.2 | 48.9 | 48.9 | 38.518 | 160 | 160 | 16 | 114.5 | 114.5
∠180x12 | 4224.1 | 13213537 | 13213537 | 146817.1 | 146817.1 | 55.9 | 55.9 | 33.159 | 180 | 180 | 12 | 131.1 | 131.1
∠180x14 | 4889.6 | 15144784 | 15144784 | 168275.4 | 168275.4 | 55.7 | 55.7 | 38.383 | 180 | 180 | 14 | 130.3 | 130.3
∠180x16 | 5546.7 | 17009854 | 17009854 | 188998.4 | 188998.4 | 55.4 | 55.4 | 43.542 | 180 | 180 | 16 | 129.5 | 129.5
∠200x14 | 5464.2 | 21035472 | 21035472 | 210354.7 | 210354.7 | 62 | 62 | 42.894 | 200 | 200 | 14 | 145.4 | 145.4
∠200x16 | 6201.3 | 23661459 | 23661459 | 236614.6 | 236614.6 | 61.8 | 61.8 | 48.68 | 200 | 200 | 16 | 144.6 | 144.6
∠200x18 | 6930.1 | 26206369 | 26206369 | 262063.7 | 262063.7 | 61.5 | 61.5 | 54.401 | 200 | 200 | 18 | 143.8 | 143.8
∠200x20 | 7650.5 | 28672962 | 28672962 | 286729.6 | 286729.6 | 61.2 | 61.2 | 60.056 | 200 | 200 | 20 | 143.1 | 143.1
∠200x24 | 9066.1 | 33381978 | 33381978 | 333819.8 | 333819.8 | 60.7 | 60.7 | 71.169 | 200 | 200 | 24 | 141.6 | 141.6
∠25x16x3 | 116.2 | 7040.9 | 2220.1 | 563.3 | 277.5 | 7.8 | 4.4 | 0.912 | 25 | 16 | 3 | 11.8 | 16.4
∠25x16x4 | 149.9 | 8792.4 | 2738.7 | 703.4 | 342.3 | 7.7 | 4.3 | 1.177 | 25 | 16 | 4 | 11.4 | 16
∠32x20x3 | 149.2 | 15259.3 | 4587.4 | 953.7 | 458.7 | 10.1 | 5.5 | 1.171 | 32 | 20 | 3 | 15.1 | 21.2
∠32x20x4 | 193.9 | 19301.6 | 5724.6 | 1206.4 | 572.5 | 10 | 5.4 | 1.522 | 32 | 20 | 4 | 14.7 | 20.8
∠40x25x3 | 189 | 30757.1 | 9342.6 | 1537.9 | 747.4 | 12.8 | 7 | 1.484 | 40 | 25 | 3 | 19.1 | 26.8
∠40x25x4 | 246.7 | 39266.1 | 11783.4 | 1963.3 | 942.7 | 12.6 | 6.9 | 1.937 | 40 | 25 | 4 | 18.7 | 26.3
∠45x28x3 | 214.9 | 44499.8 | 13391.3 | 1977.8 | 956.5 | 14.4 | 7.9 | 1.687 | 45 | 28 | 3 | 21.6 | 30.3
∠45x28x4 | 280.6 | 56989.2 | 16970.1 | 2532.9 | 1212.2 | 14.3 | 7.8 | 2.203 | 45 | 28 | 4 | 21.2 | 29.9
∠50x32x3 | 243.1 | 62380.8 | 20242.2 | 2495.2 | 1265.1 | 16 | 9.1 | 1.908 | 50 | 32 | 3 | 24.7 | 34
∠50x32x4 | 317.7 | 80162.5 | 25784.4 | 3206.5 | 1611.5 | 15.9 | 9 | 2.494 | 50 | 32 | 4 | 24.3 | 33.5
∠56x36x3 | 274.3 | 88811.4 | 29242.2 | 3171.8 | 1624.6 | 18 | 10.3 | 2.153 | 56 | 36 | 3 | 28 | 38.2
∠56x36x4 | 359 | 114484.7 | 37408.3 | 4088.7 | 2078.2 | 17.9 | 10.2 | 2.818 | 56 | 36 | 4 | 27.5 | 37.8
∠56x36x5 | 441.5 | 138650 | 44943.7 | 4951.8 | 2496.9 | 17.7 | 10.1 | 3.466 | 56 | 36 | 5 | 27.2 | 37.3
∠63x40x4 | 405.8 | 164885.4 | 52334.4 | 5234.5 | 2616.7 | 20.2 | 11.4 | 3.186 | 63 | 40 | 4 | 30.8 | 42.6
∠63x40x5 | 499.3 | 200171.3 | 63083.1 | 6354.6 | 3154.2 | 20 | 11.2 | 3.92 | 63 | 40 | 5 | 30.5 | 42.2
∠63x40x6 | 590.8 | 233605.2 | 73094.7 | 7416 | 3654.7 | 19.9 | 11.1 | 4.638 | 63 | 40 | 6 | 30.1 | 41.8
∠63x40x7 | 680.2 | 265289 | 82442.8 | 8421.9 | 4122.1 | 19.7 | 11 | 5.34 | 63 | 40 | 7 | 29.7 | 41.5
∠70x45x4 | 455.3 | 229666.4 | 75510.7 | 6561.9 | 3356 | 22.5 | 12.9 | 3.574 | 70 | 45 | 4 | 34.8 | 47.7
∠70x45x5 | 560.9 | 279503.7 | 91328.9 | 7985.8 | 4059.1 | 22.3 | 12.8 | 4.403 | 70 | 45 | 5 | 34.4 | 47.2
∠70x45x6 | 664.4 | 326985 | 106161.7 | 9342.4 | 4718.3 | 22.2 | 12.6 | 5.216 | 70 | 45 | 6 | 34 | 46.8
∠70x45x7 | 765.7 | 372226.2 | 120093.6 | 10635 | 5337.5 | 22 | 12.5 | 6.011 | 70 | 45 | 7 | 33.7 | 46.4
∠75x50x5 | 612.5 | 350947 | 126133.4 | 9358.6 | 5045.3 | 23.9 | 14.4 | 4.808 | 75 | 50 | 5 | 38.3 | 51
∠75x50x6 | 726 | 411212.5 | 146993.2 | 10965.7 | 5879.7 | 23.8 | 14.2 | 5.699 | 75 | 50 | 6 | 37.9 | 50.6
∠75x50x8 | 946.7 | 523942.8 | 185295.7 | 13971.8 | 7411.8 | 23.5 | 14 | 7.432 | 75 | 50 | 8 | 37.1 | 49.8
∠75x50x10 | 1159 | 627064.1 | 219635 | 16721.7 | 8785.4 | 23.3 | 13.8 | 9.098 | 75 | 50 | 10 | 36.4 | 49
∠80x50x5 | 637.5 | 419571.1 | 128232.3 | 10489.3 | 5129.3 | 25.7 | 14.2 | 5.004 | 80 | 50 | 5 | 38.6 | 54
∠80x50x6 | 756 | 492113.3 | 149481.1 | 12302.8 | 5979.2 | 25.5 | 14.1 | 5.935 | 80 | 50 | 6 | 38.2 | 53.5
∠80x50x7 | 872.4 | 561632.1 | 169550.5 | 14040.8 | 6782 | 25.4 | 13.9 | 6.848 | 80 | 50 | 7 | 37.9 | 53.1
∠80x50x8 | 986.7 | 628257.4 | 188534.2 | 15706.4 | 7541.4 | 25.2 | 13.8 | 7.746 | 80 | 50 | 8 | 37.5 | 52.7
∠90x56x5 | 721.2 | 604462.4 | 183255.3 | 13432.5 | 6544.8 | 29 | 15.9 | 5.661 | 90 | 56 | 5 | 43.5 | 60.9
∠90x56x6 | 855.7 | 710298.4 | 214184.1 | 15784.4 | 7649.4 | 28.8 | 15.8 | 6.717 | 90 | 56 | 6 | 43.1 | 60.5
∠90x56x7 | 988 | 812197.6 | 243555.3 | 18048.8 | 8698.4 | 28.7 | 15.7 | 7.756 | 90 | 56 | 7 | 42.7 | 60
∠90x56x8 | 1118.3 | 910310.2 | 271476.2 | 20229.1 | 9695.6 | 28.5 | 15.6 | 8.779 | 90 | 56 | 8 | 42.4 | 59.6
∠100x63x6 | 961.7 | 990609.2 | 309359.4 | 19812.2 | 9820.9 | 32.1 | 17.9 | 7.549 | 100 | 63 | 6 | 48.7 | 67.6
∠100x63x7 | 1111.1 | 1134539.3 | 352616.4 | 22690.8 | 11194.2 | 32 | 17.8 | 8.722 | 100 | 63 | 7 | 48.3 | 67.2
∠100x63x8 | 1258.4 | 1273655.5 | 393935.6 | 25473.1 | 12505.9 | 31.8 | 17.7 | 9.878 | 100 | 63 | 8 | 48 | 66.8
∠100x63x10 | 1546.7 | 1538104.3 | 471235.7 | 30762.1 | 14959.9 | 31.5 | 17.5 | 12.142 | 100 | 63 | 10 | 47.2 | 66
∠100x80x6 | 1063.7 | 1070355.5 | 612437.4 | 21407.1 | 15310.9 | 31.7 | 24 | 8.35 | 100 | 80 | 6 | 60.3 | 70.5
∠100x80x7 | 1230.1 | 1227311.2 | 700750.6 | 24546.2 | 17518.8 | 31.6 | 23.9 | 9.656 | 100 | 80 | 7 | 59.9 | 70
∠100x80x8 | 1394.4 | 1379243.7 | 785773 | 27584.9 | 19644.3 | 31.5 | 23.7 | 10.946 | 100 | 80 | 8 | 59.5 | 69.6
∠100x80x10 | 1716.7 | 1668714 | 946522.2 | 33374.3 | 23663.1 | 31.2 | 23.5 | 13.476 | 100 | 80 | 10 | 58.7 | 68.8
∠110x70x6 | 1063.7 | 1333718.6 | 429156.1 | 24249.4 | 12261.6 | 35.4 | 20.1 | 8.35 | 110 | 70 | 6 | 54.3 | 74.7
∠110x70x7 | 1230.1 | 1530029.4 | 490175.4 | 27818.7 | 14005 | 35.3 | 20 | 9.656 | 110 | 70 | 7 | 53.9 | 74.3
∠110x70x8 | 1394.4 | 1720377.4 | 548697.3 | 31279.6 | 15677.1 | 35.1 | 19.8 | 10.946 | 110 | 70 | 8 | 53.5 | 73.8
∠110x70x10 | 1716.7 | 2083918.1 | 658784.4 | 37889.4 | 18822.4 | 34.8 | 19.6 | 13.476 | 110 | 70 | 10 | 52.8 | 73
∠125x80x7 | 1409.6 | 2279816.6 | 744177.2 | 36477.1 | 18604.4 | 40.2 | 23 | 11.065 | 125 | 80 | 7 | 62 | 84.9
∠125x80x8 | 1598.9 | 2567654.5 | 834894.4 | 41082.5 | 20872.4 | 40.1 | 22.9 | 12.551 | 125 | 80 | 8 | 61.6 | 84.4
∠125x80x10 | 1971.2 | 3120449.4 | 1006701.4 | 49927.2 | 25167.5 | 39.8 | 22.6 | 15.474 | 125 | 80 | 10 | 60.8 | 83.6
∠125x80x12 | 2335.1 | 3644108.7 | 1166680.9 | 58305.7 | 29167 | 39.5 | 22.4 | 18.331 | 125 | 80 | 12 | 60 | 82.8
∠140x90x8 | 1803.9 | 3656363.4 | 1206919.8 | 52233.8 | 26820.4 | 45 | 25.9 | 14.161 | 140 | 90 | 8 | 69.6 | 95
∠140x90x10 | 2226.1 | 4454980.2 | 1460314.4 | 63642.6 | 32451.4 | 44.7 | 25.6 | 17.475 | 140 | 90 | 10 | 68.8 | 94.2
∠140x90x12 | 2640 | 5215920.8 | 1697897 | 74513.2 | 37731 | 44.4 | 25.4 | 20.724 | 140 | 90 | 12 | 68.1 | 93.4
∠140x90x14 | 3045.6 | 5941007.3 | 1921013.3 | 84871.5 | 42689.2 | 44.2 | 25.1 | 23.908 | 140 | 90 | 14 | 67.3 | 92.6
∠160x100x10 | 2531.5 | 6686855.4 | 2050323.1 | 83585.7 | 41006.5 | 51.4 | 28.5 | 19.872 | 160 | 100 | 10 | 77.2 | 107.6
∠160x100x12 | 3005.4 | 7849097.5 | 2390636.3 | 98113.7 | 47812.7 | 51.1 | 28.2 | 23.592 | 160 | 100 | 12 | 76.8 | 106.8
∠160x100x14 | 3470.9 | 8962968.6 | 2712027.7 | 112037.1 | 54240.6 | 50.8 | 28 | 27.247 | 160 | 100 | 14 | 75.7 | 106
∠160x100x16 | 3928.1 | 10030527 | 3015991.7 | 125381.6 | 60319.8 | 50.5 | 27.7 | 30.836 | 160 | 100 | 16 | 74.9 | 105.2
∠180x110x10 | 2837.3 | 9562518.8 | 2781057.8 | 106250.2 | 50564.7 | 58.1 | 31.3 | 22.273 | 180 | 110 | 10 | 85.6 | 121.1
∠180x110x12 | 3371.2 | 11247184 | 3250280.6 | 124968.7 | 59096 | 57.8 | 31.1 | 26.464 | 180 | 110 | 12 | 84.8 | 120.2
∠180x110x14 | 3896.7 | 12869092 | 3695522.1 | 142989.9 | 67191.3 | 57.5 | 30.8 | 30.589 | 180 | 110 | 14 | 84.1 | 119.4
∠180x110x16 | 4413.9 | 14430597 | 4118471.2 | 160340 | 74881.3 | 57.2 | 30.5 | 34.649 | 180 | 110 | 16 | 83.3 | 118.6
∠200x125x12 | 3791.2 | 15708995 | 4831588.7 | 157090 | 77305.4 | 64.4 | 35.7 | 29.761 | 200 | 125 | 12 | 96.7 | 134.6
∠200x125x14 | 4386.7 | 18009704 | 5508269.2 | 180097 | 88132.3 | 64.1 | 35.4 | 34.436 | 200 | 125 | 14 | 95.9 | 133.8
∠200x125x16 | 4973.9 | 20233524 | 6154391.8 | 202335.2 | 98470.3 | 63.8 | 35.2 | 39.045 | 200 | 125 | 16 | 95.1 | 133
∠200x125x18 | 5552.6 | 22383049 | 6771850.7 | 223830.5 | 108349.6 | 63.5 | 34.9 | 43.588 | 200 | 125 | 18 | 94.4 | 132.2

## 2C
型号 | A | Ix | Iy | Wx | Wy | ix | iy | 每延米重 | H | B | tw | tf1 | C
2C5 | 1385 | 520287.4 | 419114.9 | 20811.5 | 22654.9 | 19.4 | 17.4 | 10.872 | 50 | 37 | 4.5 | 7 | 0
2C6.3 | 1689.4 | 1024731.6 | 564309.4 | 32531.2 | 28215.5 | 24.6 | 18.3 | 13.262 | 63 | 40 | 4.8 | 7.5 | 0
2C8 | 2048.6 | 2025960.2 | 745596.5 | 50649 | 34678.9 | 31.4 | 19.1 | 16.082 | 80 | 43 | 5 | 8 | 0
2C10 | 2548.6 | 3966096.8 | 1100649.9 | 79321.9 | 45860.4 | 39.4 | 20.8 | 20.007 | 100 | 48 | 5.3 | 8.5 | 0
2C12 | 3071.2 | 6925704.8 | 1554403.7 | 115428.4 | 58656.7 | 47.5 | 22.5 | 24.109 | 120 | 53 | 5.5 | 9 | 0
2C12.6 | 3137.2 | 7770523.2 | 1553372.1 | 123341.6 | 58617.8 | 49.8 | 22.3 | 24.627 | 126 | 53 | 5.5 | 9 | 0
2C14a | 3701.8 | 11274219.2 | 2146687.5 | 161060.3 | 74023.7 | 55.2 | 24.1 | 29.059 | 140 | 58 | 6 | 9.5 | 0
2C14b | 4261.8 | 12188885.8 | 2411850 | 174126.9 | 80395 | 53.5 | 23.8 | 33.455 | 140 | 60 | 8 | 9.5 | 0
2C16a | 4390.8 | 17324389.2 | 2874075 | 216554.9 | 91240.5 | 62.8 | 25.6 | 34.468 | 160 | 63 | 6.5 | 10 | 0
2C16 | 5030.8 | 18689722.6 | 3208663.9 | 233621.5 | 98728.1 | 61 | 25.3 | 39.492 | 160 | 65 | 8.5 | 10 | 0
2C18a | 5138 | 25454572 | 3787487.1 | 282828.6 | 111396.7 | 70.4 | 27.2 | 40.333 | 180 | 68 | 7 | 10.5 | 0
2C18 | 5858 | 27398572 | 4203400.5 | 304428.6 | 120097.2 | 68.4 | 26.8 | 45.985 | 180 | 70 | 9 | 10.5 | 0
2C20a | 5765.6 | 35607492 | 4890115.9 | 356074.9 | 133975.8 | 78.6 | 29.1 | 45.26 | 200 | 73 | 7 | 11 | 0
2C20 | 6565.6 | 38274158 | 5369174.4 | 382741.6 | 143178 | 76.4 | 28.6 | 51.54 | 200 | 75 | 9 | 11 | 0
2C22a | 6367.2 | 47877302 | 5963604 | 435248.2 | 154898.8 | 86.7 | 30.6 | 49.983 | 220 | 77 | 7 | 11.5 | 0
2C22 | 7247.2 | 51426636 | 6516701.2 | 467514.9 | 164979.8 | 84.2 | 30 | 56.891 | 220 | 79 | 9 | 11.5 | 0
2C25a | 6981.2 | 67182276 | 6508256 | 537458.2 | 166878.4 | 98.1 | 30.5 | 54.802 | 250 | 78 | 7 | 12 | 0
2C25b | 7981.2 | 72390610 | 7088058.2 | 579124.9 | 177201.5 | 95.2 | 29.8 | 62.652 | 250 | 80 | 9 | 12 | 0
2C25c | 8981.2 | 77598942 | 7767721.6 | 620791.5 | 189456.6 | 93 | 29.4 | 70.502 | 250 | 82 | 11 | 12 | 0
2C28a | 8004.8 | 95057780 | 7855554.7 | 678984.1 | 191598.9 | 109 | 31.3 | 62.838 | 280 | 82 | 7.5 | 12.5 | 0
2C28b | 9124.8 | 102375114 | 8555544.6 | 731250.8 | 203703.4 | 105.9 | 30.6 | 71.63 | 280 | 84 | 9.5 | 12.5 | 0
2C28c | 10244.8 | 109692446 | 9339974.4 | 783517.5 | 217208.7 | 103.5 | 30.2 | 80.422 | 280 | 86 | 11.5 | 12.5 | 0
2C32a | 9699.6 | 150212464 | 10960845.9 | 938827.9 | 249110.1 | 124.4 | 33.6 | 76.142 | 320 | 88 | 8 | 14 | 0
2C32b | 10979.6 | 161135130 | 11834779.2 | 1007094.6 | 262995.1 | 121.1 | 32.8 | 86.19 | 320 | 90 | 10 | 14 | 0
2C32c | 12259.6 | 172057798 | 12862630.1 | 1075361.2 | 279622.4 | 118.5 | 32.4 | 96.238 | 320 | 92 | 12 | 14 | 0
2C36a | 12178.2 | 237481860 | 16349754.4 | 1319343.7 | 340619.9 | 139.6 | 36.6 | 95.599 | 360 | 96 | 9 | 16 | 0
2C36b | 13618.2 | 253033860 | 17581976 | 1405743.7 | 358815.8 | 136.3 | 35.9 | 106.903 | 360 | 98 | 11 | 16 | 0
2C36c | 15058.2 | 68585860 | 18975840.8 | 381032.6 | 379516.8 | 67.5 | 35.5 | 118.207 | 360 | 100 | 13 | 16 | 0
2C40a | 15008.6 | 351553080 | 21145310.7 | 1757765.4 | 422906.2 | 153 | 37.5 | 117.818 | 400 | 100 | 10.5 | 18 | 0
2C40b | 16608.6 | 372886420 | 45552867.9 | 1864432.1 | 746768.3 | 149.8 | 52.4 | 130.378 | 400 | 122 | 12.5 | 18 | 0
2C40c | 18208.6 | 394219760 | 24418435.5 | 1971098.8 | 469585.3 | 147.1 | 36.6 | 142.938 | 400 | 104 | 14.5 | 18 | 0

## O
型号 | A | I | W | i | 每延米重 | D | d
377X6 | 6993.2 | 120350095.7 | 638462 | 131.2 | 54.897 | 377 | 6
426X6 | 7916.8 | 174601363.1 | 819724.7 | 148.5 | 62.147 | 426 | 6
600X8 | 14878.6 | 651919984.3 | 2173066.6 | 209.3 | 116.797 | 600 | 8
630X6 | 11762.1 | 572538975.1 | 1817584 | 220.6 | 92.333 | 630 | 6
630X8 | 15632.6 | 756123722.3 | 2400392.8 | 219.9 | 122.716 | 630 | 8
820X10 | 25446.9 | 2087282013 | 5090931.7 | 286.4 | 199.758 | 820 | 10
820X12 | 30460.9 | 2486399984.3 | 6064390.2 | 285.7 | 239.118 | 820 | 12
820X14 | 35449.7 | 2879546240.3 | 7023283.5 | 285 | 278.28 | 820 | 14
1000X10 | 31101.8 | 3810744034.8 | 7621488.1 | 350 | 244.149 | 1000 | 10
1000X12 | 37246.7 | 4545441027.1 | 9090882.1 | 349.3 | 292.387 | 1000 | 12